## 封面
受控号：
TSD068智能动车组底架组成焊接接头清单
文件编号：G/TS-TSD068-107-0004
文件版本：A
文件类别：B
适用车型：TSD068动车组项目所有车型
|  | 姓名 | 单位 | 签名 | 日期
| 编制 | 梁晨 | 制造技术中心 | 梁晨 | 2024-06-03
| 校对 | 于岩 | 制造技术中心 | 于岩 | 2024-06-04
| 审核 | 郁志凯 | 制造技术中心 | 郁志凯 | 2024-06-06
| 批准 | 侯振国 | 制造技术中心 | 侯振国 | 2024-06-06
中车唐山机车车辆有限公司制造技术中心

## 序
工艺文件版本变更记录
序号 | 版本号 |  | 变更内容
1 | A |  | 根据图纸升版，焊接工艺规程更改
参考文件
序号 | 文件编号 |  | 文件名称 |  | 备注
工艺文件更改记录
序号 | 更改条款 | 更改标记 | 更改通知单 | 更改人 | 更改日期 | 备注

## 内容
焊 接 接 头 列 表
项目：TSD068智能动车组 |  |  |  | 制造商的认证/资格认证：CL1 | [8 empty] | 日期：2024.06.03
序号 | 部件/图纸号及版本 | 视图/区域 | 厚度t1/材质 | 厚度t2/材质 | 接头类型 | 接头坡口 形式 | 焊缝质量等级 | 缺欠质量等级 | 焊缝检测等级 | WPQR | WPS | 焊接位置 | 焊接工艺 | 焊接填充材料 | 保护气体 类型
1 | 1车底架组成 CCD2035-13-00-0000-01-G4 （设计图），1/6 | I视图(H2) | 10mm 6005A-T6 | 8mm 6005A-T6 | FW | a4 | CP C2 | ISO 10042-C | CT3 | WPQR-TC-H12004 | G/TS-AL1-100-43054 | PB | 131(MIG-t) | 5087(AlMg4.5MnZr) Ø 1.2mm | 30%He+70%Ar+0.015%N2
2 |  | I视图(G2) | 8mm 5083-H111 | 8mm 6005A-T6 | BW | 8V | CP C2 | ISO 10042-C | CT3 | WPQR-TC-H13020 | G/TS-AL1-100-23099 | PA | 131(MIG-t) | 5087(AlMg4.5MnZr) Ø 1.2mm | 30%He+70%Ar+0.015%N2
3 |  | I视图(H2) | 8mm 5083-H111 | 8mm 6005A-T6 | BW | 8V | CP C2 | ISO 10042-C | CT3 | WPQR-TC-H13020 | G/TS-AL1-100-23099 | PA | 131(MIG-t) | 5087(AlMg4.5MnZr) Ø 1.2mm | 30%He+70%Ar+0.015%N2
4 |  | I视图(G2) | 10mm 6005A-T6 | 8mm 6005A-T6 | FW | a3 | CP C2 | ISO 10042-C | CT3 | WPQR-TC-H12003 | G/TS-AL1-100-13069 | PF | 131(MIG-t) | 5087(AlMg4.5MnZr) Ø 1.2mm | 30%He+70%Ar+0.015%N2
5 |  | I视图(H2) | 8mm 6005A-T6 | 7mm 6005A-T6 | FW | a3 | CP C2 | ISO 10042-C | CT3 | TC-Al-pWPS-23014 | G/TS-AL1-100-13082 | PB | 131(MIG-t) | 5087(AlMg4.5MnZr) Ø 1.2mm | 30%He+70%Ar+0.015%N2
6 |  | V视图(G5) | 3mm 5083-H111 | 10mm 6005A-T6 | FW | a3 | CP C2 | ISO 10042-C | CT3 | WPQR-TC-H12003 | G/TS-AL1-100-43027 | PB | 131(MIG-t) | 5087(AlMg4.5MnZr) Ø 1.2mm | 30%He+70%Ar+0.015%N2
7 |  | L-L视图(G7) | 3mm 5083-H111 | 3mm 6005A-T6 | FW | a3 | CP C2 | ISO 10042-C | CT3 | WPQR-TC-H06027 | G/TS-AL1-100-11023 | PB | 131(MIG-t) | 5087(AlMg4.5MnZr) Ø 1.2mm | 99.99%Ar
8 |  | L-L视图(H7) | 3mm 5083-H111 | 3mm 6005A-T6 | FW | a3 | CP C2 | ISO 10042-C | CT3 | WPQR-TC-H06027 | G/TS-AL1-100-11023 | PB | 131(MIG-t) | 5087(AlMg4.5MnZr) Ø 1.2mm | 99.99%Ar
9 | 1车底架组成 CCD2035-13-00-0000-01-G4 （设计图），2/6 | E1视图(B10) | 4mm 6005A-T6 | 18mm 6005A-T6 | FW | a3 | CP C2 | ISO 10042-C | CT3 | WPQR-TC-H12013 | G/TS-AL1-100-43050 | PB | 131(MIG-t) | 5087(AlMg4.5MnZr) Ø 1.2mm | 30%He+70%Ar+0.015%N2
10 |  | E1视图(A12) | 4mm 6005A-T6 | 5mm 6005A-T6 | BW | 3HY | CP C2 | ISO 10042-C | CT3 | WPQR-TC-H06026 | G/TS-AL1-100-51002 | PF | 131(MIG-t) | 5087(AlMg4.5MnZr) Ø 1.2mm | 99.99%Ar
11 |  | E1视图(B12) | 4mm 6005A-T6 | 4mm 6005A-T6 | BW | 3HY | CP C2 | ISO 10042-C | CT3 | WPQR-TC-H06026 | G/TS-AL1-100-51002 | PF | 131(MIG-t) | 5087(AlMg4.5MnZr) Ø 1.2mm | 99.99%Ar
12 |  | IV视图(D2) | 8mm 6005A-T6 | 8mm 6005A-T6 | FW | a4 | CP C2 | ISO 10042-C | CT3 | WPQR-TC-H12012 | G/TS-AL1-100-43055 | PB | 131(MIG-t) | 5087(AlMg4.5MnZr) Ø 1.2mm | 30%He+70%Ar+0.015%N2
13 |  | IV视图(E2) | 30mm 5083-H111 | 6mm 6005A-T6 | FW | a3 | CP C2 | ISO 10042-C | CT3 | TC-Al-pWPS-23014 | G/TS-AL1-100-43059 | PB | 131(MIG-t) | 5087(AlMg4.5MnZr) Ø 1.2mm | 30%He+70%Ar+0.015%N2
14 |  | IV视图(E3) | 30mm 5083-H111 | 6mm 6005A-T6 | FW | a3 | CP C2 | ISO 10042-C | CT3 | TC-Al-pWPS-23014 | G/TS-AL1-100-43059 | PB | 131(MIG-t) | 5087(AlMg4.5MnZr) Ø 1.2mm | 30%He+70%Ar+0.015%N2
15 |  | IV视图(E4) | 30mm 5083-H111 | 6mm 6005A-T6 | BW | 5HY | CP C2 | ISO 10042-C | CT3 | WPQR-TC-H13020 | G/TS-AL1-100-53049 | PA | 131(MIG-t) | 5087(AlMg4.5MnZr) Ø 1.2mm | 30%He+70%Ar+0.015%N2
16 |  | H-H视图(D6) | 4mm 5083-H111 | 3mm 6005A-T6 | FW | a3 | CP C2 | ISO 10042-C | CT3 | WPQR-TC-H20025 | G/TS-AL1-100-11045 | PB | 131(MIG-t) | 5087(AlMg4.5MnZr) Ø 1.2mm | 99.99%Ar
17 |  | H-H视图(D7) | 4mm 5083-H111 | 4mm 6005A-T6 | FW | a3 | CP C2 | ISO 10042-C | CT3 | WPQR-TC-H20025 | G/TS-AL1-100-11045 | PF | 131(MIG-t) | 5087(AlMg4.5MnZr) Ø 1.2mm | 99.99%Ar
18 |  | H-H视图(D8) | 30mm 5083-H111 | 18mm 6005A-T6 | BW | 5HY | CP C2 | ISO 10042-C | CT3 | WPQR-TC-H13013 | G/TS-AL1-100-53040 | PA | 131(MIG-t) | 5087(AlMg4.5MnZr) Ø 1.2mm | 30%He+70%Ar+0.015%N2
19 |  | H-H视图(C8) | 10mm 6005A-T6 | 18mm 6005A-T6 | FW | a5/a5 | CP C2 | ISO 10042-C | CT3 | WPQR-TC-H12004 | G/TS-AL1-100-13077 | PB PF | 131(MIG-t) | 5087(AlMg4.5MnZr) Ø 1.2mm | 30%He+70%Ar+0.015%N2
20 |  | K-K视图(D9) | 4mm 6005A-T6 | 6mm 6005A-T6 | BW | 4HV | CP C2 | ISO 10042-C | CT3 | WPQR-TC-H06026 | G/TS-AL1-100-31024 | PC | 131(MIG-t) | 5087(AlMg4.5MnZr) Ø 1.2mm | 99.99%Ar
21 |  | K-K视图(C10) | 4mm 5083-H111 | 4mm 5083-H111 | BW | 2Y | CP C2 | ISO 10042-C | CT3 | WPQR-TC-H06036 | G/TS-AL1-100-51031 | PC | 131(MIG-t) | 5087(AlMg4.5MnZr) Ø 1.2mm | 99.99%Ar
22 |  | K-K视图(D10) | 4mm 5083-H111 | 4mm 5083-H111 | BW | 2Y | CP C2 | ISO 10042-C | CT3 | WPQR-TC-H06036 | G/TS-AL1-100-51031 | PC | 131(MIG-t) | 5087(AlMg4.5MnZr) Ø 1.2mm | 99.99%Ar
23 |  | K-K视图(D12) | 4mm 5083-H111 | 4mm 6005A-T6 | FW | a3 | CP C2 | ISO 10042-C | CT3 | WPQR-TC-H20025 | G/TS-AL1-100-11050 | PB PF | 131(MIG-t) | 5087(AlMg4.5MnZr) Ø 1.2mm | 99.99%Ar
24 |  | B-B视图(F2) | 3mm 6005A-T6 | 15mm 6005A-T6 | FW | a4 | CP C2 | ISO 10042-C | CT3 | WPQR-TC-H12003 | G/TS-AL1-100-43060 | PB | 131(MIG-t) | 5087(AlMg4.5MnZr) Ø 1.2mm | 30%He+70%Ar+0.015%N2
25 |  | B-B视图(F2) | 3mm 6005A-T6 | 15mm 6005A-T6 | FW | a4 | CP C2 | ISO 10042-C | CT3 | WPQR-TC-H12003 | G/TS-AL1-100-43060 | PB | 131(MIG-t) | 5087(AlMg4.5MnZr) Ø 1.2mm | 30%He+70%Ar+0.015%N2
26 |  | B-B视图(G2) | 3mm 6005A-T6 | 15mm 6005A-T6 | FW | a4 | CP C2 | ISO 10042-C | CT3 | WPQR-TC-H12003 | G/TS-AL1-100-43060 | PB | 131(MIG-t) | 5087(AlMg4.5MnZr) Ø 1.2mm | 30%He+70%Ar+0.015%N2
27 |  | B-B视图(G2) | 12mm 6005A-T6 | 7mm 6005A-T6 | FW | a4 | CP C2 | ISO 10042-C | CT3 | WPQR-TC-H12003 | G/TS-AL1-100-13097 | PF | 131(MIG-t) | 5087(AlMg4.5MnZr) Ø 1.2mm | 30%He+70%Ar+0.015%N2
28 |  | B-B视图(H2) | 10mm 6005A-T6 | 18mm 6005A-T6 | BW | 4HY | CP C2 | ISO 10042-C | CT3 | WPQR-TC-H06028 | G/TS-AL1-100-53006 | PA | 131(MIG-t) | 5087(AlMg4.5MnZr) Ø 1.2mm | 30%He+70%Ar+0.015%N2
29 |  | B-B视图(H2) | 12mm 6005A-T6 | 18mm 6005A-T6 | FW | a4 | CP C2 | ISO 10042-C | CT3 | WPQR-TC-H12004 | G/TS-AL1-100-13078 | PB PF | 131(MIG-t) | 5087(AlMg4.5MnZr) Ø 1.2mm | 30%He+70%Ar+0.015%N2
30 |  | B-B视图(H3) | 10mm 6005A-T6 | 3mm 6005A-T6 | FW | a3 | CP C2 | ISO 10042-C | CT3 | WPQR-TC-H12012 | G/TS-AL1-100-43055 | PB | 131(MIG-t) | 5087(AlMg4.5MnZr) Ø 1.2mm | 30%He+70%Ar+0.015%N2
31 |  | B-B视图(G3) | 3mm 6005A-T6 | 15mm 6005A-T6 | FW | a4 | CP C2 | ISO 10042-C | CT3 | WPQR-TC-H12003 | G/TS-AL1-100-43060 | PB | 131(MIG-t) | 5087(AlMg4.5MnZr) Ø 1.2mm | 30%He+70%Ar+0.015%N2
32 |  | B-B视图(H4) | 4mm 6005A-T6 | 18mm 6005A-T6 | FW | a4 | CP C2 | ISO 10042-C | CT3 | WPQR-TC-H12003 | G/TS-AL1-100-13087 | PB PF | 131(MIG-t) | 5087(AlMg4.5MnZr) Ø 1.2mm | 30%He+70%Ar+0.015%N2
33 |  | B-B视图(G4) | 8mm 5083-H111 | 3mm 6005A-T6 | FW | a3 | CP C2 | ISO 10042-C | CT3 | WPQR-TC-H13019 | G/TS-AL1-100-43046 | PB | 131(MIG-t) | 5087(AlMg4.5MnZr) Ø 1.2mm | 30%He+70%Ar+0.015%N2
34 |  | B-B视图(F4) | 13mm 5083-H111 | 3mm 6005A-T6 | FW | a3 | CP C2 | ISO 10042-C | CT3 | TC-Al-pWPS-23014 | G/TS-AL1-100-13098 | PB | 131(MIG-t) | 5087(AlMg4.5MnZr) Ø 1.2mm | 30%He+70%Ar+0.015%N2
35 |  | B-B视图(F4) | 5mm 6005A-T6 | 3mm 6005A-T6 | FW | a4 | CP C2 | ISO 10042-C | CT3 | WPQR-TC-H06027 | G/TS-AL1-100-11029 | PB | 131(MIG-t) | 5087(AlMg4.5MnZr) Ø 1.2mm | 99.99%Ar
36 |  | D-D视图(F6) | 4mm 6005A-T6 | 3mm 6005A-T6 | FW | a3 | CP C2 | ISO 10042-C | CT3 | WPQR-TC-H06027 | G/TS-AL1-100-41043 | PB | 131(MIG-t) | 5087(AlMg4.5MnZr) Ø 1.2mm | 99.99%Ar
37 |  | D-D视图(F7) | 4mm 6005A-T6 | 3mm 6005A-T6 | FW | a3 | CP C2 | ISO 10042-C | CT3 | WPQR-TC-H06027 | G/TS-AL1-100-41043 | PB | 131(MIG-t) | 5087(AlMg4.5MnZr) Ø 1.2mm | 99.99%Ar
38 |  | D-D视图(F7) | 4mm 6005A-T6 | 3mm 6005A-T6 | FW | a3 | CP C2 | ISO 10042-C | CT3 | WPQR-TC-H06027 | G/TS-AL1-100-41043 | PB | 131(MIG-t) | 5087(AlMg4.5MnZr) Ø 1.2mm | 99.99%Ar
39 |  | C视图(G6) | 8mm 6005A-T6 | 8mm 6005A-T6 | BW | 8V | CP C2 | ISO 10042-C | CT3 | WPQR-TC-H20025 | G/TS-AL1-100-23100 | PC | 131(MIG-t) | 5087(AlMg4.5MnZr) Ø 1.2mm | 30%He+70%Ar+0.015%N2
40 |  | E-E视图(F10) | 12mm 6082-T6 | 20mm 6005A-T6 | BW | 6HY | CP C2 | ISO 10042-C | CT3 | WPQR-TC-H12014 | G/TS-AL1-100-53051 | PA | 131(MIG-t) | 5087(AlMg4.5MnZr) Ø 1.2mm | 30%He+70%Ar+0.015%N2
41 |  | E-E视图(F11) | 5mm 6005A-T6 | 3mm 6005A-T6 | FW | a4/a4 | CP C2 | ISO 10042-C | CT3 | WPQR-TC-H06027 | G/TS-AL1-100-11040 | PB | 131(MIG-t) | 5087(AlMg4.5MnZr) Ø 1.2mm | 99.99%Ar
42 | 1车底架组成 CCD2035-13-00-0000-01-G4 （设计图），3/6 | II视图(C4) | 16mm 6082-T6 | 5mm 6005A-T6 | FW | a3 | CP C2 | ISO 10042-C | CT3 | WPQR-TC-H12003 | G/TS-AL1-100-13080 | PF | 131(MIG-t) | 5087(AlMg4.5MnZr) Ø 1.2mm | 30%He+70%Ar+0.015%N2
43 |  | II视图(B3) | 16mm 6082-T6 | 8mm 6005A-T6 | FW | a5 | CP C2 | ISO 10042-C | CT3 | WPQR-TC-H06030 | G/TS-AL1-100-13081 | PF | 131(MIG-t) | 5087(AlMg4.5MnZr) Ø 1.2mm | 30%He+70%Ar+0.015%N2
44 |  | II视图(E3) | 16mm 6082-T6 | 5mm 6005A-T6 | FW | a5 | CP C2 | ISO 10042-C | CT3 | WPQR-TC-H06030 | G/TS-AL1-100-13081 | PF | 131(MIG-t) | 5087(AlMg4.5MnZr) Ø 1.2mm | 30%He+70%Ar+0.015%N2
45 |  | II视图(E3) | 16mm 6082-T6 | 5mm 6005A-T6 | BW | 8HY | CP C2 | ISO 10042-C | CT3 | WPQR-TC-H12014 | G/TS-AL1-100-53047 | PA | 131(MIG-t) | 5087(AlMg4.5MnZr) Ø 1.2mm | 30%He+70%Ar+0.015%N2
46 |  | II视图(E4) | 25mm 6082-T6 | 5mm 6005A-T6 | BW | 8HY | CP C2 | ISO 10042-C | CT3 | WPQR-TC-H12014 | G/TS-AL1-100-53047 | PF | 131(MIG-t) | 5087(AlMg4.5MnZr) Ø 1.2mm | 30%He+70%Ar+0.015%N2
47 |  | II视图(F4) | 25mm 6082-T6 | 7mm 6005A-T6 | BW | 8HY | CP C2 | ISO 10042-C | CT3 | WPQR-TC-H12014 | G/TS-AL1-100-53047 | PF | 131(MIG-t) | 5087(AlMg4.5MnZr) Ø 1.2mm | 30%He+70%Ar+0.015%N2
48 |  | II视图(E4) | 25mm 6082-T6 | 15mm 6005A-T6 | BW | 10HY | CP C2 | ISO 10042-C | CT3 | WPQR-TC-H12014 | G/TS-AL1-100-53055 | PA PF | 131(MIG-t) | 5087(AlMg4.5MnZr) Ø 1.2mm | 30%He+70%Ar+0.015%N2
49 |  | II视图(F5) | 80mm 6082-T6 | 18mm 6005A-T6 | FW+BW | 8HY+a5 | CP C2 | ISO 10042-C | CT3 | WPQR-TC-H12014 WPQR-TC-H06030 | G/TS-AL1-100-53047 G/TS-AL1-100-13081 | PF | 131(MIG-t) | 5087(AlMg4.5MnZr) Ø 1.2mm | 30%He+70%Ar+0.015%N2
50 |  | II视图(E5) | 12mm 5083-H111 | 60mm 6082-T6 | BW | 6HY | CP C2 | ISO 10042-C | CT3 | WPQR-TC-H12014 | G/TS-AL1-100-53051 | PA | 131(MIG-t) | 5087(AlMg4.5MnZr) Ø 1.2mm | 30%He+70%Ar+0.015%N2
51 |  | II视图(F5) | 25mm 6082-T6 | 12mm 6082-T6 | BW | 8Y | CP C2 | ISO 10042-C | CT3 | WPQR-TC-H12014 | G/TS-AL1-100-53052 | PA | 131(MIG-t) | 5087(AlMg4.5MnZr) Ø 1.2mm | 30%He+70%Ar+0.015%N2
52 |  | II视图(F7) | 18mm 6005A-T6 | 15mm 6005A-T6 | BW | 6HY | CP C2 | ISO 10042-C | CT3 | WPQR-TC-H12014 | G/TS-AL1-100-53051 | PA | 131(MIG-t) | 5087(AlMg4.5MnZr) Ø 1.2mm | 30%He+70%Ar+0.015%N2
53 |  | II视图(F7) | 18mm 6005A-T6 | 10mm 6005A-T6 | BW | 6HY | CP C2 | ISO 10042-C | CT3 | WPQR-TC-H12014 | G/TS-AL1-100-53051 | PA | 131(MIG-t) | 5087(AlMg4.5MnZr) Ø 1.2mm | 30%He+70%Ar+0.015%N2
54 |  | II视图(B7) | 18mm 6005A-T6 | 10mm 6005A-T6 | FW | a5 | CP C2 | ISO 10042-C | CT3 | WPQR-TC-H06030 | G/TS-AL1-100-13081 | PF | 131(MIG-t) | 5087(AlMg4.5MnZr) Ø 1.2mm | 30%He+70%Ar+0.015%N2
55 |  | II视图(C4) | 16mm 6082-T6 | 5mm 6005A-T6 | FW | a3 | CP C2 | ISO 10042-C | CT3 | WPQR-TC-H12003 | G/TS-AL1-100-13080 | PF | 131(MIG-t) | 5087(AlMg4.5MnZr) Ø 1.2mm | 30%He+70%Ar+0.015%N2
56 |  | II视图(C4) | 25mm 6082-T6 | 16mm 6082-T6 | FW | a3 | CP C2 | ISO 10042-C | CT3 | G/TS-AL1-100-13079 | G/TS-AL1-100-13079 | PF | 131(MIG-t) | 5087(AlMg4.5MnZr) Ø 1.2mm | 30%He+70%Ar+0.015%N2
57 |  | II视图(D4) | 16mm 6082-T6 | 5mm 6005A-T6 | FW | a3 | CP C2 | ISO 10042-C | CT3 | WPQR-TC-H12003 | G/TS-AL1-100-13099 | PB | 131(MIG-t) | 5087(AlMg4.5MnZr) Ø 1.2mm | 30%He+70%Ar+0.015%N2
58 |  | II视图(B6) | 15mm 6005A-T6 | 7mm 6005A-T6 | BW+FW | 6HY+a5 | CP C2 | ISO 10042-C | CT3 | WPQR-TC-H06028 WPQR-TC-H06030 | G/TS-AL1-100-53063 | PF | 131(MIG-t) | 5087(AlMg4.5MnZr) Ø 1.2mm | 30%He+70%Ar+0.015%N2
59 |  | VI视图(B9) | 12mm 5083-H111 | 3mm 6005A-T6 | FW | a3 | CP C2 | ISO 10042-C | CT3 | WPQR-TC-H12003 | G/TS-AL1-100-43061 | PB | 131(MIG-t) | 5087(AlMg4.5MnZr) Ø 1.2mm | 30%He+70%Ar+0.015%N2
60 |  | VII视图(B11) | 20mm 5083-H111 | 3mm 6005A-T6 | FW | a3 | CP C2 | ISO 10042-C | CT3 | WPQR-TC-H12003 | G/TS-AL1-100-43057 | PB | 131(MIG-t) | 5087(AlMg4.5MnZr) Ø 1.2mm | 30%He+70%Ar+0.015%N2
61 |  | VIII视图(C9) | 5mm 6005A-T6 | 18mm 6005A-T6 | FW | a3 | CP C2 | ISO 10042-C | CT3 | WPQR-TC-H12013 | G/TS-AL1-100-43050 | PB | 131(MIG-t) | 5087(AlMg4.5MnZr) Ø 1.2mm | 30%He+70%Ar+0.015%N2
62 |  | XIII视图(C11) | 5mm 6005A-T6 | 18mm 6005A-T6 | FW | a3 | CP C2 | ISO 10042-C | CT3 | WPQR-TC-H12013 | G/TS-AL1-100-43050 | PB | 131(MIG-t) | 5087(AlMg4.5MnZr) Ø 1.2mm | 30%He+70%Ar+0.015%N2
63 |  | M-M视图(E8) | 5mm 6005A-T6 | 3mm 6005A-T6 | FW | a3 | CP C2 | ISO 10042-C | CT3 | WPQR-TC-H06027 | G/TS-AL1-100-41056 | PB | 131(MIG-t) | 5087(AlMg4.5MnZr) Ø 1.2mm | 99.99%Ar
64 |  | M-M视图(E9) | 12mm 5083-H111 | 5mm 6005A-T6 | FW | a3 | CP C2 | ISO 10042-C | CT3 | TC-Al-pWPS-23014 | G/TS-AL1-100-43062 | PB | 131(MIG-t) | 5087(AlMg4.5MnZr) Ø 1.2mm | 30%He+70%Ar+0.015%N2
65 |  | M-M视图(E10) | 3mm 6005A-T6 | 3mm 5083-H111 | FW | a3 | CP C2 | ISO 10042-C | CT3 | WPQR-TC-H06027 | G/TS-AL1-100-11023 | PB | 131(MIG-t) | 5087(AlMg4.5MnZr) Ø 1.2mm | 99.99%Ar
66 |  | M-M视图(E10) | 3mm 6005A-T6 | 3mm 5083-H111 | FW | a3 | CP C2 | ISO 10042-C | CT3 | WPQR-TC-H06027 | G/TS-AL1-100-11023 | PB | 131(MIG-t) | 5087(AlMg4.5MnZr) Ø 1.2mm | 99.99%Ar
67 |  | N-N视图(E11) | 3mm 5083-H111 | 7mm 6005A-T6 | FW | a3 | CP C2 | ISO 10042-C | CT3 | WPQR-TC-H20025 | G/TS-AL1-100-13068 | PF | 131(MIG-t) | 5087(AlMg4.5MnZr) Ø 1.2mm | 30%He+70%Ar+0.015%N2
68 |  | N-N视图(E12) | 3mm 5083-H111 | 6mm 6005A-T6 | FW | a3 | CP C2 | ISO 10042-C | CT3 | WPQR-TC-H16027 | G/TS-AL1-100-13026 | PB | 131(MIG-t) | 5087(AlMg4.5MnZr) Ø 1.2mm | 30%He+70%Ar+0.015%N2
69 |  | X视图(F9) | 5mm 6005A-T6 | 18mm 6005A-T6 | FW | a3 | CP C2 | ISO 10042-C | CT3 | WPQR-TC-H12013 | G/TS-AL1-100-43050 | PB | 131(MIG-t) | 5087(AlMg4.5MnZr) Ø 1.2mm | 30%He+70%Ar+0.015%N2
70 |  | X视图(F10) | 5mm 6005A-T6 | 18mm 6005A-T6 | FW | a3 | CP C2 | ISO 10042-C | CT3 | WPQR-TC-H12013 | G/TS-AL1-100-43050 | PB | 131(MIG-t) | 5087(AlMg4.5MnZr) Ø 1.2mm | 30%He+70%Ar+0.015%N2
71 |  | Z-Z视图(E12) | 3mm 5083-H111 | 10mm 6005A-T6 | FW | a3 | CP C2 | ISO 10042-C | CT3 | WPQR-TC-H20025 | G/TS-AL1-100-13068 | PB PF | 131(MIG-t) | 5087(AlMg4.5MnZr) Ø 1.2mm | 30%He+70%Ar+0.015%N2
72 |  | IX视图(H2) | 5mm 6005A-T6 | 18mm 6005A-T6 | FW | a3 | CP C2 | ISO 10042-C | CT3 | WPQR-TC-H12013 | G/TS-AL1-100-43050 | PB | 131(MIG-t) | 5087(AlMg4.5MnZr) Ø 1.2mm | 30%He+70%Ar+0.015%N2
73 |  | IX视图(H6) | 5mm 6005A-T6 | 18mm 6005A-T6 | FW | a3 | CP C2 | ISO 10042-C | CT3 | WPQR-TC-H12013 | G/TS-AL1-100-43050 | PB | 131(MIG-t) | 5087(AlMg4.5MnZr) Ø 1.2mm | 30%He+70%Ar+0.015%N2
74 |  | IX视图(H7) | 5mm 6005A-T6 | 18mm 6005A-T6 | FW | a3 | CP C2 | ISO 10042-C | CT3 | WPQR-TC-H12013 | G/TS-AL1-100-43050 | PB | 131(MIG-t) | 5087(AlMg4.5MnZr) Ø 1.2mm | 30%He+70%Ar+0.015%N2
75 | 1车底架组成 CCD2035-13-00-0000-01-G4 （设计图），4/6 | III视图(D4) | 10mm 5083-H111 | 8mm 6005A-T6 | FW | a3 | CP C2 | ISO 10042-C | CT3 | TC-Al-pWPS-23014 | G/TS-AL1-100-13082 | PB | 131(MIG-t) | 5087(AlMg4.5MnZr) Ø 1.2mm | 30%He+70%Ar+0.015%N2
76 |  | III视图(C5) | 15mm 6082-T6 | 15mm 6082-T6 | BW | 15V | CP C2 | ISO 10042-C | CT3 | WPQR-TC-H06031 | G/TS-AL1-100-23102 | PA | 131(MIG-t) | 5087(AlMg4.5MnZr) Ø 1.2mm | 30%He+70%Ar+0.015%N2
77 |  | III视图(C5) | 15mm 6082-T6 | 15mm 6082-T6 | BW | 15V | CP C2 | ISO 10042-C | CT3 | WPQR-TC-H06031 | G/TS-AL1-100-23102 | PA | 131(MIG-t) | 5087(AlMg4.5MnZr) Ø 1.2mm | 30%He+70%Ar+0.015%N2
78 |  | III视图(B6) | 15mm 6082-T6 | 15mm 6082-T6 | BW | 15V | CP C2 | ISO 10042-C | CT3 | WPQR-TC-H06031 | G/TS-AL1-100-23102 | PA | 131(MIG-t) | 5087(AlMg4.5MnZr) Ø 1.2mm | 30%He+70%Ar+0.015%N2
79 |  | III视图(B5) | 60mm 6082-T6 | 25mm 6005A-T6 | BW | 11HY | CP C2 | ISO 10042-C | CT3 | WPQR-TC-H12014 | G/TS-AL1-100-53048 | PA | 131(MIG-t) | 5087(AlMg4.5MnZr) Ø 1.2mm | 30%He+70%Ar+0.015%N2
80 |  | III视图(B5) | 15mm 6082-T6 | 15mm 6082-T6 | BW | 15V | CP C2 | ISO 10042-C | CT3 | WPQR-TC-H06031 | G/TS-AL1-100-23102 | PA | 131(MIG-t) | 5087(AlMg4.5MnZr) Ø 1.2mm | 30%He+70%Ar+0.015%N2
81 |  | III视图(B6) | 15mm 6005A-T6 | 18mm 6005A-T6 | BW | 11HY | CP C2 | ISO 10042-C | CT3 | WPQR-TC-H12014 | G/TS-AL1-100-53048 | PA | 131(MIG-t) | 5087(AlMg4.5MnZr) Ø 1.2mm | 30%He+70%Ar+0.015%N2
82 |  | III视图(B6) | 12mm 6082-T6 | 18mm 6005A-T6 | BW+FW | 12HV+a3 | CP C2 | ISO 10042-C | CT3 | WPQR-TC-H06028 WPQR-TC-H12003 | G/TS-AL1-100-33118 | PA+PB | 131(MIG-t) | 5087(AlMg4.5MnZr) Ø 1.2mm | 30%He+70%Ar+0.015%N2
83 |  | III视图(B7) | 8mm 6082-T6 | 18mm 6005A-T6 | BW | 8HV | CP C2 | ISO 10042-C | CT3 | WPQR-TC-H06028 | G/TS-AL1-100-33119 | PA | 131(MIG-t) | 5087(AlMg4.5MnZr) Ø 1.2mm | 30%He+70%Ar+0.015%N2
84 |  | III视图(B6) | 7mm 6005A-T6 | 20mm 6005A-T6 | BW | 6HY | CP C2 | ISO 10042-C | CT3 | WPQR-TC-H12014 | G/TS-AL1-100-53051 | PA | 131(MIG-t) | 5087(AlMg4.5MnZr) Ø 1.2mm | 30%He+70%Ar+0.015%N2
85 |  | III视图(E5) | 15mm 6082-T6 | 15mm 6082-T6 | BW | 15V | CP C2 | ISO 10042-C | CT3 | WPQR-TC-H06031 | G/TS-AL1-100-23102 | PA | 131(MIG-t) | 5087(AlMg4.5MnZr) Ø 1.2mm | 30%He+70%Ar+0.015%N2
86 |  | III视图(E6) | 15mm 6082-T6 | 15mm 6082-T6 | BW | 15V | CP C2 | ISO 10042-C | CT3 | WPQR-TC-H06031 | G/TS-AL1-100-23102 | PA | 131(MIG-t) | 5087(AlMg4.5MnZr) Ø 1.2mm | 30%He+70%Ar+0.015%N2
87 |  | III视图(E5) | 15mm 6082-T6 | 15mm 6082-T6 | BW | 15V | CP C2 | ISO 10042-C | CT3 | WPQR-TC-H06031 | G/TS-AL1-100-23102 | PA | 131(MIG-t) | 5087(AlMg4.5MnZr) Ø 1.2mm | 30%He+70%Ar+0.015%N2
88 |  | III视图(E5) | 16mm 5083-H111 | 60mm 6082-T6 | BW | 8HY | CP C2 | ISO 10042-C | CT3 | WPQR-TC-H12014 | G/TS-AL1-100-53047 | PA | 131(MIG-t) | 5087(AlMg4.5MnZr) Ø 1.2mm | 30%He+70%Ar+0.015%N2
89 |  | III视图(D4) | 12mm 6082-T6 | 5mm 6005A-T6 | BW | 8HY | CP C2 | ISO 10042-C | CT3 | WPQR-TC-H12014 | G/TS-AL1-100-53047 | PA | 131(MIG-t) | 5087(AlMg4.5MnZr) Ø 1.2mm | 30%He+70%Ar+0.015%N2
90 |  | III视图(E4) | 16mm 6082-T6 | 16mm 6082-T6 | BW | 16V | CP C2 | ISO 10042-C | CT3 | WPQR-TC-H06031 | G/TS-AL1-100-23101 | PA | 131(MIG-t) | 5087(AlMg4.5MnZr) Ø 1.2mm | 30%He+70%Ar+0.015%N2
91 |  | III视图(E4) | 16mm 6082-T6 | 18mm 6005A-T6 | BW+FW | 12Y+a3 | CP C2 | ISO 10042-C | CT3 | WPQR-TC-H06028 WPQR-TC-H06030 | G/TS-AL1-100-53064 | PA+PB | 131(MIG-t) | 5087(AlMg4.5MnZr) Ø 1.2mm | 30%He+70%Ar+0.015%N2
92 |  | XVIII视图(B10) | 5mm 6005A-T6 | 3mm 6005A-T6 | FW | a3 | CP C2 | ISO 10042-C | CT3 | WPQR-TC-H06027 | G/TS-AL1-100-41056 | PB | 131(MIG-t) | 5087(AlMg4.5MnZr) Ø 1.2mm | 99.99%Ar
93 |  | XVII视图(C10) | 5mm 6005A-T6 | 3mm 6005A-T6 | FW | a3 | CP C2 | ISO 10042-C | CT3 | WPQR-TC-H06027 | G/TS-AL1-100-41056 | PB | 131(MIG-t) | 5087(AlMg4.5MnZr) Ø 1.2mm | 99.99%Ar
94 |  | W-W视图(B11) | 12mm 5083-H111 | 7mm 6005A-T6 | BW | 10HY | CP C2 | ISO 10042-C | CT3 | WPQR-TC-H13020 | G/TS-AL1-100-53065 | PF | 131(MIG-t) | 5087(AlMg4.5MnZr) Ø 1.2mm | 30%He+70%Ar+0.015%N2
95 |  | W-W视图(B11) | 12mm 6005A-T6 | 6mm 6005A-T6 | FW | a3 | CP C2 | ISO 10042-C | CT3 | WPQR-TC-H12003 | G/TS-AL1-100-13069 | PF | 131(MIG-t) | 5087(AlMg4.5MnZr) Ø 1.2mm | 30%He+70%Ar+0.015%N2
96 |  | W-W视图(C11) | 12mm 5083-H111 | 7mm 6005A-T6 | FW | a3 | CP C2 | ISO 10042-C | CT3 | TC-Al-pWPS-23014 | G/TS-AL1-100-13096 | PB | 131(MIG-t) | 5087(AlMg4.5MnZr) Ø 1.2mm | 30%He+70%Ar+0.015%N2
97 |  | W-W视图(B11) | 12mm 5083-H111 | 12mm 5083-H111 | FW | a4 | CP C2 | ISO 10042-C | CT3 | WPQR-TC-H12003 | G/TS-AL1-100-13100 | PB | 131(MIG-t) | 5087(AlMg4.5MnZr) Ø 1.2mm | 30%He+70%Ar+0.015%N2
98 |  | W-W视图(B11) | 12mm 5083-H111 | 7mm 6005A-T6 | FW | a3 | CP C2 | ISO 10042-C | CT3 | TC-Al-pWPS-23014 | G/TS-AL1-100-13096 | PB | 131(MIG-t) | 5087(AlMg4.5MnZr) Ø 1.2mm | 30%He+70%Ar+0.015%N2
99 |  | W-W视图(B12) | 12mm 6005A-T6 | 6mm 6005A-T6 | FW | a3 | CP C2 | ISO 10042-C | CT3 | WPQR-TC-H12003 | G/TS-AL1-100-13069 | PF | 131(MIG-t) | 5087(AlMg4.5MnZr) Ø 1.2mm | 30%He+70%Ar+0.015%N2
100 |  | Y-Y视图(D11) | 16mm 6005A-T6 | 4mm 5083-H111 | FW | z4 | CP C2 | ISO 10042-C | CT3 | TC-Al-pWPS-23014 | G/TS-AL1-100-43067 | PB | 131(MIG-t) | 5087(AlMg4.5MnZr) Ø 1.2mm | 30%He+70%Ar+0.015%N2
101 |  | XX视图(G8) | 18mm 6005A-T6 | 5mm 6005A-T6 | FW | a3 | CP C2 | ISO 10042-C | CT3 | WPQR-TC-H12013 | G/TS-AL1-100-43050 | PB | 131(MIG-t) | 5087(AlMg4.5MnZr) Ø 1.2mm | 30%He+70%Ar+0.015%N2
102 |  | XX视图(G9) | 18mm 6005A-T6 | 5mm 6005A-T6 | FW | a3 | CP C2 | ISO 10042-C | CT3 | WPQR-TC-H12013 | G/TS-AL1-100-43050 | PB | 131(MIG-t) | 5087(AlMg4.5MnZr) Ø 1.2mm | 30%He+70%Ar+0.015%N2
103 |  | P-P视图(E10) | 5mm 6005A-T6 | 4mm 6005A-T6 | FW | a3 | CP C2 | ISO 10042-C | CT3 | WPQR-TC-H06033 | G/TS-AL2-100-13018 | PB | 141(TIG-m) | 5087(AlMg4.5MnZr) Ø 1.2mm | 99.99%Ar
104 | 1车底架组成 CCD2035-13-00-0000-01-G5 （设计图），5/6 | XII视图(E2) | 5mm 5083-H111 | 3mm 6005A-T6 | FW | a3 | CP C2 | ISO 10042-C | CT3 | WPQR-TC-H20025 | G/TS-AL1-100-41019 | PB | 131(MIG-t) | 5087(AlMg4.5MnZr) Ø 1.2mm | 99.99%Ar
105 |  | XII视图(D2) | 5mm 5083-H111 | 7mm 6005A-T6 | FW | a3 | CP C2 | ISO 10042-C | CT3 | WPQR-TC-H20025 | G/TS-AL1-100-41069 | PB | 131(MIG-t) | 5087(AlMg4.5MnZr) Ø 1.2mm | 99.99%Ar
106 |  | XII视图(F2) | 5mm 5083-H111 | 3mm 6005A-T6 | FW | a3 | CP C2 | ISO 10042-C | CT3 | WPQR-TC-H20025 | G/TS-AL1-100-41019 | PB | 131(MIG-t) | 5087(AlMg4.5MnZr) Ø 1.2mm | 99.99%Ar
107 |  | XII视图(G2) | 5mm 5083-H111 | 7mm 6005A-T6 | FW | a3 | CP C2 | ISO 10042-C | CT3 | WPQR-TC-H20025 | G/TS-AL1-100-41069 | PB | 131(MIG-t) | 5087(AlMg4.5MnZr) Ø 1.2mm | 99.99%Ar
108 |  | Q-Q视图(E4) | 6mm 5083-H111 | 3mm 6005A-T6 | FW | a3 | CP C2 | ISO 10042-C | CT3 | WPQR-TC-H20025 | G/TS-AL1-100-41061 | PB | 131(MIG-t) | 5087(AlMg4.5MnZr) Ø 1.2mm | 99.99%Ar
109 |  | Q-Q视图(E6) | 6mm 5083-H111 | 3mm 6005A-T6 | FW | a3 | CP C2 | ISO 10042-C | CT3 | WPQR-TC-H20025 | G/TS-AL1-100-41061 | PB | 131(MIG-t) | 5087(AlMg4.5MnZr) Ø 1.2mm | 99.99%Ar
110 |  | T-T视图(E8) | 6mm 5083-H111 | 3mm 6005A-T6 | FW | a3 | CP C2 | ISO 10042-C | CT3 | WPQR-TC-H20025 | G/TS-AL1-100-41061 | PB | 131(MIG-t) | 5087(AlMg4.5MnZr) Ø 1.2mm | 99.99%Ar
111 |  | T-T视图(E9) | 6mm 5083-H111 | 3mm 6005A-T6 | FW | a3 | CP C2 | ISO 10042-C | CT3 | WPQR-TC-H20025 | G/TS-AL1-100-41061 | PB | 131(MIG-t) | 5087(AlMg4.5MnZr) Ø 1.2mm | 99.99%Ar
112 |  | R-R视图(F5) | 6mm 5083-H111 | 3mm 6005A-T6 | FW | a3 | CP C2 | ISO 10042-C | CT3 | WPQR-TC-H20025 | G/TS-AL1-100-41061 | PB | 131(MIG-t) | 5087(AlMg4.5MnZr) Ø 1.2mm | 99.99%Ar
113 |  | R-R视图(F6) | 6mm 5083-H111 | 3mm 6005A-T6 | FW | a3 | CP C2 | ISO 10042-C | CT3 | WPQR-TC-H20025 | G/TS-AL1-100-41061 | PB | 131(MIG-t) | 5087(AlMg4.5MnZr) Ø 1.2mm | 99.99%Ar
114 |  | V-V视图(F8) | 6mm 5083-H111 | 3mm 6005A-T6 | FW | a3 | CP C2 | ISO 10042-C | CT3 | WPQR-TC-H20025 | G/TS-AL1-100-41061 | PB | 131(MIG-t) | 5087(AlMg4.5MnZr) Ø 1.2mm | 99.99%Ar
115 |  | V-V视图(F9) | 6mm 5083-H111 | 3mm 6005A-T6 | FW | a3 | CP C2 | ISO 10042-C | CT3 | WPQR-TC-H20025 | G/TS-AL1-100-41061 | PB | 131(MIG-t) | 5087(AlMg4.5MnZr) Ø 1.2mm | 99.99%Ar
116 |  | S-S视图(G5) | 6mm 5083-H111 | 3mm 6005A-T6 | FW | a3 | CP C2 | ISO 10042-C | CT3 | WPQR-TC-H20025 | G/TS-AL1-100-41061 | PB | 131(MIG-t) | 5087(AlMg4.5MnZr) Ø 1.2mm | 99.99%Ar
117 |  | U-U视图(G8) | 6mm 5083-H111 | 3mm 6005A-T6 | FW | a3 | CP C2 | ISO 10042-C | CT3 | WPQR-TC-H20025 | G/TS-AL1-100-41061 | PB | 131(MIG-t) | 5087(AlMg4.5MnZr) Ø 1.2mm | 99.99%Ar
118 |  | U-U视图(G9) | 6mm 5083-H111 | 3mm 6005A-T6 | FW | a3 | CP C2 | ISO 10042-C | CT3 | WPQR-TC-H20025 | G/TS-AL1-100-41061 | PB | 131(MIG-t) | 5087(AlMg4.5MnZr) Ø 1.2mm | 99.99%Ar
119 |  | K1-K1视图(H1) | 4mm 5083-H111 | 4mm 6005A-T6 | FW | a3 | CP C2 | ISO 10042-C | CT3 | WPQR-TC-H20025 | G/TS-AL1-100-11050 | PB PF | 131(MIG-t) | 5087(AlMg4.5MnZr) Ø 1.2mm | 99.99%Ar
120 |  | K1-K1视图(H4) | 4mm 5083-H111 | 4mm 6005A-T6 | FW | a3 | CP C2 | ISO 10042-C | CT3 | WPQR-TC-H20025 | G/TS-AL1-100-11050 | PB PF | 131(MIG-t) | 5087(AlMg4.5MnZr) Ø 1.2mm | 99.99%Ar
121 |  | H1-H1视图(H4) | 4mm 6005A-T6 | 6mm 6005A-T6 | FW | a3 | CP C2 | ISO 10042-C | CT3 | WPQR-TC-H06027 | G/TS-AL1-100-11017 | PF | 131(MIG-t) | 5087(AlMg4.5MnZr) Ø 1.2mm | 99.99%Ar
122 |  | XIX视图(H7) | 4mm 6005A-T6 | 6mm 6005A-T6 | BW | 2HY | CP C2 | ISO 10042-C | CT3 | WPQR-TC-H06026 | G/TS-AL1-100-51064 | PA | 131(MIG-t) | 5087(AlMg4.5MnZr) Ø 1.2mm | 99.99%Ar
123 |  | XIX视图(H9) | 4mm 6005A-T6 | 6mm 6005A-T6 | BW | 2HY | CP C2 | ISO 10042-C | CT3 | WPQR-TC-H06026 | G/TS-AL1-100-51064 | PA | 131(MIG-t) | 5087(AlMg4.5MnZr) Ø 1.2mm | 99.99%Ar
124 |  | XI视图(E12) | 3mm 6005A-T6 | 6mm 6005A-T6 | FW | a3 | CP C2 | ISO 10042-C | CT3 | WPQR-TC-H20025 | G/TS-AL1-100-41061 | PB | 131(MIG-t) | 5087(AlMg4.5MnZr) Ø 1.2mm | 99.99%Ar
125 | 1车底架组成 CCD2035-13-00-0000-01-G4 （设计图），6/6 | A1-A1视图(H2) | 8mm 5083-H111 | 8mm 6005A-T6 | FW | a3 | CP C2 | ISO 10042-C | CT3 | TC-Al-pWPS-23014 | G/TS-AL1-100-13082 | PB PF | 131(MIG-t) | 5087(AlMg4.5MnZr) Ø 1.2mm | 30%He+70%Ar+0.015%N2
126 |  | B1-B1视图(H5) | 8mm 5083-H111 | 8mm 6005A-T6 | FW | a3 | CP C2 | ISO 10042-C | CT3 | TC-Al-pWPS-23014 | G/TS-AL1-100-13082 | PB PF | 131(MIG-t) | 5087(AlMg4.5MnZr) Ø 1.2mm | 30%He+70%Ar+0.015%N2
127 |  | C1-C1视图(H7) | 8mm 5083-H111 | 8mm 6005A-T6 | FW | a3 | CP C2 | ISO 10042-C | CT3 | TC-Al-pWPS-23014 | G/TS-AL1-100-13082 | PB PF | 131(MIG-t) | 5087(AlMg4.5MnZr) Ø 1.2mm | 30%He+70%Ar+0.015%N2
128 |  | G1-G1视图(H9) | 13mm 5083-H111 | 7mm 6005A-T6 | FW | a3 | CP C2 | ISO 10042-C | CT3 | WPQR-TC-H16028 | G/TS-AL2-100-13019 | PB PF | 141(TIG-m) | 5087(AlMg4.5MnZr) Ø 1.2mm | 30%He+70%Ar+0.015%N2
129 |  | F1-F1视图(B12) | 8mm 5083-H111 | 7mm 6005A-T6 | FW | a4 | CP C2 | ISO 10042-C | CT3 | TC-Al-pWPS-23014 WPQR-TC-H12012 | G/TS-AL1-100-43058 G/TS-AL1-100-43044 | PB PF | 131(MIG-t) | 5087(AlMg4.5MnZr) Ø 1.2mm | 30%He+70%Ar+0.015%N2
130 |  | XVI视图(C12) | 5mm 6005A-T6 | 3mm 6005A-T6 | FW | a3 | CP C2 | ISO 10042-C | CT3 | WPQR-TC-H06027 | G/TS-AL1-100-41056 | PB | 131(MIG-t) | 5087(AlMg4.5MnZr) Ø 1.2mm | 99.99%Ar
131 |  | J视图(E11) | 6mm 5083-H111 | 8mm 6005A-T6 | FW | a3 | CP C2 | ISO 10042-C | CT3 | WPQR-TC-H13019 | G/TS-AL1-100-13075 | PB PF | 131(MIG-t) | 5087(AlMg4.5MnZr) Ø 1.2mm | 30%He+70%Ar+0.015%N2
132 |  | L视图(G11) | 6mm 5083-H111 | 8mm 6005A-T6 | FW | a3 | CP C2 | ISO 10042-C | CT3 | WPQR-TC-H13019 | G/TS-AL1-100-13075 | PB PF | 131(MIG-t) | 5087(AlMg4.5MnZr) Ø 1.2mm | 30%He+70%Ar+0.015%N2
133 | 1车地板组成 CCD2035-13-01-0000-01-B （设计图），1/1 | I视图(E7) | 4mm 6005A-T6 | 7mm 6005A-T6 | BW | 3HY | CP C2 | ISO 10042-C | CT3 | WPQR-TC-H13018 | G/TS-AL1-100-51061 | PA | 131(MIG-t) | 5087(AlMg4.5MnZr) Ø 1.2mm | 99.99%Ar
134 |  | I视图(E7) | 8mm 5083-H111 | 7mm 6005A-T6 | BW | 5HY | CP C2 | ISO 10042-C | CT3 | WPQR-TC-H13013 | G/TS-AL1-100-53040 | PA PC | 131(MIG-t) | 5087(AlMg4.5MnZr) Ø 1.2mm | 30%He+70%Ar+0.015%N2
135 |  | I视图(E7) | 8mm 5083-H111 | 8mm 6005A-T6 | BW | 8V | CP C2 | ISO 10042-C | CT3 | WPQR-TC-H13020 | G/TS-AL1-100-23099 | PA | 131(MIG-t) | 5087(AlMg4.5MnZr) Ø 1.2mm | 30%He+70%Ar+0.015%N2
136 |  | I视图(E6) | 8mm 5083-H111 | 7mm 6005A-T6 | FW | a3 | CP C2 | ISO 10042-C | CT3 | TC-Al-pWPS-23014 | G/TS-AL1-100-43058 | PB | 131(MIG-t) | 5087(AlMg4.5MnZr) Ø 1.2mm | 30%He+70%Ar+0.015%N2
137 |  | A-A视图(D10) | 3mm 6005A-T6 | 4mm 6005A-T6 | BW | 3V | CP C2 | ISO 10042-C | CT3 | WPQR-TC-H06026 | G/TS-AL1-100-21008 | PA | 131(MIG-t) | 5087(AlMg4.5MnZr) Ø 1.2mm | 99.99%Ar
138 |  | A-A视图(E10) | 3mm 6005A-T6 | 4mm 6005A-T6 | BW | 3V | CP C2 | ISO 10042-C | CT3 | WPQR-TC-H06026 | G/TS-AL1-100-21008 | PA | 131(MIG-t) | 5087(AlMg4.5MnZr) Ø 1.2mm | 99.99%Ar
139 |  | C-C视图(E13) | 8mm 6005A-T6 | 7mm 6005A-T6 | FW | a3 | CP C2 | ISO 10042-C | CT3 | WPQR-TC-H13017 WPQR-TC-H12003 | G/TS-AL1-100-13063 G/TS-AL1-100-13069 | PB PF | 131(MIG-t) | 5087(AlMg4.5MnZr) Ø 1.2mm | 30%He+70%Ar+0.015%N2
140 |  | B视图(G6) | 8mm 5083-H111 | 7mm 6005A-T6 | BW | 8HV | CP C2 | ISO 10042-C | CT3 | WPQR-TC-H13020 | G/TS-AL1-100-33075 | PC | 131(MIG-t) | 5087(AlMg4.5MnZr) Ø 1.2mm | 30%He+70%Ar+0.015%N2
141 |  | B视图(G7) | 8mm 5083-H111 | 5mm 6005A-T6 | BW | 3HY | CP C2 | ISO 10042-C | CT3 | WPQR-TC-H13020 | G/TS-AL1-100-53041 | PF | 131(MIG-t) | 5087(AlMg4.5MnZr) Ø 1.2mm | 30%He+70%Ar+0.015%N2
142 |  | D视图(G7) | 8mm 5083-H111 | 5mm 6005A-T6 | BW | 3HY | CP C2 | ISO 10042-C | CT3 | WPQR-TC-H13020 | G/TS-AL1-100-53041 | PF | 131(MIG-t) | 5087(AlMg4.5MnZr) Ø 1.2mm | 30%He+70%Ar+0.015%N2
143 | 8车底架组成 CCD2035-13-02-0000-08-G3 （设计图），1/6 | I视图(H2) | 10mm 6005A-T6 | 8mm 6005A-T6 | FW | a4 | CP C2 | ISO 10042-C | CT3 | WPQR-TC-H12004 | G/TS-AL1-100-43054 | PB | 131(MIG-t) | 5087(AlMg4.5MnZr) Ø 1.2mm | 30%He+70%Ar+0.015%N2
144 |  | I视图(G2) | 8mm 5083-H111 | 8mm 6005A-T6 | BW | 8V | CP C2 | ISO 10042-C | CT3 | WPQR-TC-H13020 | G/TS-AL1-100-23099 | PA | 131(MIG-t) | 5087(AlMg4.5MnZr) Ø 1.2mm | 30%He+70%Ar+0.015%N2
145 |  | I视图(H2) | 8mm 5083-H111 | 8mm 6005A-T6 | BW | 8V | CP C2 | ISO 10042-C | CT3 | WPQR-TC-H13020 | G/TS-AL1-100-23099 | PA | 131(MIG-t) | 5087(AlMg4.5MnZr) Ø 1.2mm | 30%He+70%Ar+0.015%N2
146 |  | I视图(G2) | 10mm 6005A-T6 | 8mm 6005A-T6 | FW | a3 | CP C2 | ISO 10042-C | CT3 | WPQR-TC-H12003 | G/TS-AL1-100-13069 | PF | 131(MIG-t) | 5087(AlMg4.5MnZr) Ø 1.2mm | 30%He+70%Ar+0.015%N2
147 |  | I视图(H2) | 8mm 6005A-T6 | 7mm 6005A-T6 | FW | a3 | CP C2 | ISO 10042-C | CT3 | TC-Al-pWPS-23014 | G/TS-AL1-100-13082 | PB | 131(MIG-t) | 5087(AlMg4.5MnZr) Ø 1.2mm | 30%He+70%Ar+0.015%N2
148 |  | V视图(G5) | 3mm 5083-H111 | 10mm 6005A-T6 | FW | a3 | CP C2 | ISO 10042-C | CT3 | WPQR-TC-H12003 | G/TS-AL1-100-43027 | PB | 131(MIG-t) | 5087(AlMg4.5MnZr) Ø 1.2mm | 30%He+70%Ar+0.015%N2
149 |  | L-L视图(G7) | 3mm 5083-H111 | 3mm 6005A-T6 | FW | a3 | CP C2 | ISO 10042-C | CT3 | WPQR-TC-H06027 | G/TS-AL1-100-11023 | PB | 131(MIG-t) | 5087(AlMg4.5MnZr) Ø 1.2mm | 99.99%Ar
150 |  | L-L视图(H7) | 3mm 5083-H111 | 3mm 6005A-T6 | FW | a3 | CP C2 | ISO 10042-C | CT3 | WPQR-TC-H06027 | G/TS-AL1-100-11023 | PB | 131(MIG-t) | 5087(AlMg4.5MnZr) Ø 1.2mm | 99.99%Ar
151 | 8车底架组成 CCD2035-13-02-0000-08-G3 （设计图），2/6 | E1视图(B10) | 4mm 6005A-T6 | 18mm 6005A-T6 | FW | a3 | CP C2 | ISO 10042-C | CT3 | WPQR-TC-H12013 | G/TS-AL1-100-43050 | PB | 131(MIG-t) | 5087(AlMg4.5MnZr) Ø 1.2mm | 30%He+70%Ar+0.015%N2
152 |  | E1视图(A12) | 4mm 6005A-T6 | 5mm 6005A-T6 | BW | 3HY | CP C2 | ISO 10042-C | CT3 | WPQR-TC-H06026 | G/TS-AL1-100-51002 | PF | 131(MIG-t) | 5087(AlMg4.5MnZr) Ø 1.2mm | 99.99%Ar
153 |  | E1视图(B12) | 4mm 6005A-T6 | 4mm 6005A-T6 | BW | 3HY | CP C2 | ISO 10042-C | CT3 | WPQR-TC-H06026 | G/TS-AL1-100-51002 | PF | 131(MIG-t) | 5087(AlMg4.5MnZr) Ø 1.2mm | 99.99%Ar
154 |  | IV视图(D2) | 8mm 6005A-T6 | 8mm 6005A-T6 | FW | a4 | CP C2 | ISO 10042-C | CT3 | WPQR-TC-H12012 | G/TS-AL1-100-43055 | PB | 131(MIG-t) | 5087(AlMg4.5MnZr) Ø 1.2mm | 30%He+70%Ar+0.015%N2
155 |  | IV视图(E2) | 30mm 5083-H111 | 6mm 6005A-T6 | FW | a3 | CP C2 | ISO 10042-C | CT3 | TC-Al-pWPS-23014 | G/TS-AL1-100-43059 | PB | 131(MIG-t) | 5087(AlMg4.5MnZr) Ø 1.2mm | 30%He+70%Ar+0.015%N2
156 |  | IV视图(E3) | 30mm 5083-H111 | 6mm 6005A-T6 | FW | a3 | CP C2 | ISO 10042-C | CT3 | TC-Al-pWPS-23014 | G/TS-AL1-100-43059 | PB | 131(MIG-t) | 5087(AlMg4.5MnZr) Ø 1.2mm | 30%He+70%Ar+0.015%N2
157 |  | IV视图(E4) | 30mm 5083-H111 | 6mm 6005A-T6 | BW | 5HY | CP C2 | ISO 10042-C | CT3 | WPQR-TC-H13020 | G/TS-AL1-100-53049 | PA | 131(MIG-t) | 5087(AlMg4.5MnZr) Ø 1.2mm | 30%He+70%Ar+0.015%N2
158 |  | H-H视图(D6) | 4mm 5083-H111 | 3mm 6005A-T6 | FW | a3 | CP C2 | ISO 10042-C | CT3 | WPQR-TC-H20025 | G/TS-AL1-100-11045 | PB | 131(MIG-t) | 5087(AlMg4.5MnZr) Ø 1.2mm | 99.99%Ar
159 |  | H-H视图(D7) | 4mm 5083-H111 | 4mm 6005A-T6 | FW | a3 | CP C2 | ISO 10042-C | CT3 | WPQR-TC-H20025 | G/TS-AL1-100-11045 | PF | 131(MIG-t) | 5087(AlMg4.5MnZr) Ø 1.2mm | 99.99%Ar
160 |  | H-H视图(D8) | 30mm 5083-H111 | 18mm 6005A-T6 | BW | 5HY | CP C2 | ISO 10042-C | CT3 | WPQR-TC-H13013 | G/TS-AL1-100-53040 | PA | 131(MIG-t) | 5087(AlMg4.5MnZr) Ø 1.2mm | 30%He+70%Ar+0.015%N2
161 |  | H-H视图(C8) | 10mm 6005A-T6 | 18mm 6005A-T6 | FW | a5/a5 | CP C2 | ISO 10042-C | CT3 | WPQR-TC-H12004 | G/TS-AL1-100-13077 | PB PF | 131(MIG-t) | 5087(AlMg4.5MnZr) Ø 1.2mm | 30%He+70%Ar+0.015%N2
162 |  | K-K视图(D9) | 4mm 6005A-T6 | 6mm 6005A-T6 | BW | 4HV | CP C2 | ISO 10042-C | CT3 | WPQR-TC-H06026 | G/TS-AL1-100-31024 | PC | 131(MIG-t) | 5087(AlMg4.5MnZr) Ø 1.2mm | 99.99%Ar
163 |  | K-K视图(C10) | 4mm 5083-H111 | 4mm 5083-H111 | BW | 2Y | CP C2 | ISO 10042-C | CT3 | WPQR-TC-H06036 | G/TS-AL1-100-51031 | PC | 131(MIG-t) | 5087(AlMg4.5MnZr) Ø 1.2mm | 99.99%Ar
164 |  | K-K视图(D10) | 4mm 5083-H111 | 4mm 5083-H111 | BW | 2Y | CP C2 | ISO 10042-C | CT3 | WPQR-TC-H06036 | G/TS-AL1-100-51031 | PC | 131(MIG-t) | 5087(AlMg4.5MnZr) Ø 1.2mm | 99.99%Ar
165 |  | K-K视图(D12) | 4mm 5083-H111 | 4mm 6005A-T6 | FW | a3 | CP C2 | ISO 10042-C | CT3 | WPQR-TC-H20025 | G/TS-AL1-100-11050 | PB PF | 131(MIG-t) | 5087(AlMg4.5MnZr) Ø 1.2mm | 99.99%Ar
166 |  | B-B视图(F2) | 3mm 6005A-T6 | 15mm 6005A-T6 | FW | a4 | CP C2 | ISO 10042-C | CT3 | WPQR-TC-H12003 | G/TS-AL1-100-43060 | PB | 131(MIG-t) | 5087(AlMg4.5MnZr) Ø 1.2mm | 30%He+70%Ar+0.015%N2
167 |  | B-B视图(F2) | 3mm 6005A-T6 | 15mm 6005A-T6 | FW | a4 | CP C2 | ISO 10042-C | CT3 | WPQR-TC-H12003 | G/TS-AL1-100-43060 | PB | 131(MIG-t) | 5087(AlMg4.5MnZr) Ø 1.2mm | 30%He+70%Ar+0.015%N2
168 |  | B-B视图(G2) | 3mm 6005A-T6 | 15mm 6005A-T6 | FW | a4 | CP C2 | ISO 10042-C | CT3 | WPQR-TC-H12003 | G/TS-AL1-100-43060 | PB | 131(MIG-t) | 5087(AlMg4.5MnZr) Ø 1.2mm | 30%He+70%Ar+0.015%N2
169 |  | B-B视图(G2) | 12mm 6005A-T6 | 7mm 6005A-T6 | FW | a4 | CP C2 | ISO 10042-C | CT3 | WPQR-TC-H12003 | G/TS-AL1-100-13097 | PF | 131(MIG-t) | 5087(AlMg4.5MnZr) Ø 1.2mm | 30%He+70%Ar+0.015%N2
170 |  | B-B视图(H2) | 10mm 6005A-T6 | 18mm 6005A-T6 | BW | 4HY | CP C2 | ISO 10042-C | CT3 | WPQR-TC-H06028 | G/TS-AL1-100-53006 | PA | 131(MIG-t) | 5087(AlMg4.5MnZr) Ø 1.2mm | 30%He+70%Ar+0.015%N2
171 |  | B-B视图(H2) | 12mm 6005A-T6 | 18mm 6005A-T6 | FW | a4 | CP C2 | ISO 10042-C | CT3 | WPQR-TC-H12004 | G/TS-AL1-100-13078 | PB PF | 131(MIG-t) | 5087(AlMg4.5MnZr) Ø 1.2mm | 30%He+70%Ar+0.015%N2
172 |  | B-B视图(H3) | 10mm 6005A-T6 | 3mm 6005A-T6 | FW | a3 | CP C2 | ISO 10042-C | CT3 | WPQR-TC-H12012 | G/TS-AL1-100-43055 | PB | 131(MIG-t) | 5087(AlMg4.5MnZr) Ø 1.2mm | 30%He+70%Ar+0.015%N2
173 |  | B-B视图(G3) | 3mm 6005A-T6 | 15mm 6005A-T6 | FW | a4 | CP C2 | ISO 10042-C | CT3 | WPQR-TC-H12003 | G/TS-AL1-100-43060 | PB | 131(MIG-t) | 5087(AlMg4.5MnZr) Ø 1.2mm | 30%He+70%Ar+0.015%N2
174 |  | B-B视图(H4) | 4mm 6005A-T6 | 18mm 6005A-T6 | FW | a4 | CP C2 | ISO 10042-C | CT3 | WPQR-TC-H12003 | G/TS-AL1-100-13087 | PB PF | 131(MIG-t) | 5087(AlMg4.5MnZr) Ø 1.2mm | 30%He+70%Ar+0.015%N2
175 |  | B-B视图(G4) | 8mm 5083-H111 | 3mm 6005A-T6 | FW | a3 | CP C2 | ISO 10042-C | CT3 | WPQR-TC-H13019 | G/TS-AL1-100-43046 | PB | 131(MIG-t) | 5087(AlMg4.5MnZr) Ø 1.2mm | 30%He+70%Ar+0.015%N2
176 |  | B-B视图(F4) | 13mm 5083-H111 | 3mm 6005A-T6 | FW | a3 | CP C2 | ISO 10042-C | CT3 | TC-Al-pWPS-23014 | G/TS-AL1-100-13098 | PB | 131(MIG-t) | 5087(AlMg4.5MnZr) Ø 1.2mm | 30%He+70%Ar+0.015%N2
177 |  | B-B视图(F4) | 5mm 6005A-T6 | 3mm 6005A-T6 | FW | a4 | CP C2 | ISO 10042-C | CT3 | WPQR-TC-H06027 | G/TS-AL1-100-11029 | PB | 131(MIG-t) | 5087(AlMg4.5MnZr) Ø 1.2mm | 99.99%Ar
178 |  | D-D视图(F6) | 4mm 6005A-T6 | 3mm 6005A-T6 | FW | a3 | CP C2 | ISO 10042-C | CT3 | WPQR-TC-H06027 | G/TS-AL1-100-41043 | PB | 131(MIG-t) | 5087(AlMg4.5MnZr) Ø 1.2mm | 99.99%Ar
179 |  | D-D视图(F7) | 4mm 6005A-T6 | 3mm 6005A-T6 | FW | a3 | CP C2 | ISO 10042-C | CT3 | WPQR-TC-H06027 | G/TS-AL1-100-41043 | PB | 131(MIG-t) | 5087(AlMg4.5MnZr) Ø 1.2mm | 99.99%Ar
180 |  | D-D视图(F7) | 4mm 6005A-T6 | 3mm 6005A-T6 | FW | a3 | CP C2 | ISO 10042-C | CT3 | WPQR-TC-H06027 | G/TS-AL1-100-41043 | PB | 131(MIG-t) | 5087(AlMg4.5MnZr) Ø 1.2mm | 99.99%Ar
181 |  | C视图(G6) | 8mm 6005A-T6 | 8mm 6005A-T6 | BW | 8V | CP C2 | ISO 10042-C | CT3 | WPQR-TC-H20025 | G/TS-AL1-100-23100 | PC | 131(MIG-t) | 5087(AlMg4.5MnZr) Ø 1.2mm | 30%He+70%Ar+0.015%N2
182 |  | E-E视图(F10) | 12mm 6082-T6 | 20mm 6005A-T6 | BW | 6HY | CP C2 | ISO 10042-C | CT3 | WPQR-TC-H12014 | G/TS-AL1-100-53051 | PA | 131(MIG-t) | 5087(AlMg4.5MnZr) Ø 1.2mm | 30%He+70%Ar+0.015%N2
183 |  | E-E视图(F11) | 5mm 6005A-T6 | 3mm 6005A-T6 | FW | a4/a4 | CP C2 | ISO 10042-C | CT3 | WPQR-TC-H06027 | G/TS-AL1-100-11040 | PB | 131(MIG-t) | 5087(AlMg4.5MnZr) Ø 1.2mm | 99.99%Ar
184 | 8车底架组成 CCD2035-13-02-0000-08-G3 （设计图），3/6 | II视图(C4) | 16mm 6082-T6 | 5mm 6005A-T6 | FW | a3 | CP C2 | ISO 10042-C | CT3 | WPQR-TC-H12003 | G/TS-AL1-100-13080 | PF | 131(MIG-t) | 5087(AlMg4.5MnZr) Ø 1.2mm | 30%He+70%Ar+0.015%N2
185 |  | II视图(B3) | 16mm 6082-T6 | 8mm 6005A-T6 | FW | a5 | CP C2 | ISO 10042-C | CT3 | WPQR-TC-H06030 | G/TS-AL1-100-13081 | PF | 131(MIG-t) | 5087(AlMg4.5MnZr) Ø 1.2mm | 30%He+70%Ar+0.015%N2
186 |  | II视图(E3) | 16mm 6082-T6 | 5mm 6005A-T6 | FW | a5 | CP C2 | ISO 10042-C | CT3 | WPQR-TC-H06030 | G/TS-AL1-100-13081 | PF | 131(MIG-t) | 5087(AlMg4.5MnZr) Ø 1.2mm | 30%He+70%Ar+0.015%N2
187 |  | II视图(E3) | 16mm 6082-T6 | 5mm 6005A-T6 | BW | 8HY | CP C2 | ISO 10042-C | CT3 | WPQR-TC-H12014 | G/TS-AL1-100-53047 | PA | 131(MIG-t) | 5087(AlMg4.5MnZr) Ø 1.2mm | 30%He+70%Ar+0.015%N2
188 |  | II视图(E4) | 25mm 6082-T6 | 5mm 6005A-T6 | BW | 8HY | CP C2 | ISO 10042-C | CT3 | WPQR-TC-H12014 | G/TS-AL1-100-53047 | PF | 131(MIG-t) | 5087(AlMg4.5MnZr) Ø 1.2mm | 30%He+70%Ar+0.015%N2
189 |  | II视图(F4) | 25mm 6082-T6 | 7mm 6005A-T6 | BW | 8HY | CP C2 | ISO 10042-C | CT3 | WPQR-TC-H12014 | G/TS-AL1-100-53047 | PF | 131(MIG-t) | 5087(AlMg4.5MnZr) Ø 1.2mm | 30%He+70%Ar+0.015%N2
190 |  | II视图(E4) | 25mm 6082-T6 | 15mm 6005A-T6 | BW | 10HY | CP C2 | ISO 10042-C | CT3 | WPQR-TC-H12014 | G/TS-AL1-100-53055 | PA PF | 131(MIG-t) | 5087(AlMg4.5MnZr) Ø 1.2mm | 30%He+70%Ar+0.015%N2
191 |  | II视图(F5) | 80mm 6082-T6 | 18mm 6005A-T6 | FW+BW | 8HY+a5 | CP C2 | ISO 10042-C | CT3 | WPQR-TC-H12014 WPQR-TC-H06030 | G/TS-AL1-100-53047 G/TS-AL1-100-13081 | PF | 131(MIG-t) | 5087(AlMg4.5MnZr) Ø 1.2mm | 30%He+70%Ar+0.015%N2
192 |  | II视图(E5) | 12mm 5083-H111 | 60mm 6082-T6 | BW | 6HY | CP C2 | ISO 10042-C | CT3 | WPQR-TC-H12014 | G/TS-AL1-100-53051 | PA | 131(MIG-t) | 5087(AlMg4.5MnZr) Ø 1.2mm | 30%He+70%Ar+0.015%N2
193 |  | II视图(F5) | 25mm 6082-T6 | 12mm 6082-T6 | BW | 8Y | CP C2 | ISO 10042-C | CT3 | WPQR-TC-H12014 | G/TS-AL1-100-53052 | PA | 131(MIG-t) | 5087(AlMg4.5MnZr) Ø 1.2mm | 30%He+70%Ar+0.015%N2
194 |  | II视图(F7) | 18mm 6005A-T6 | 15mm 6005A-T6 | BW | 6HY | CP C2 | ISO 10042-C | CT3 | WPQR-TC-H12014 | G/TS-AL1-100-53051 | PA | 131(MIG-t) | 5087(AlMg4.5MnZr) Ø 1.2mm | 30%He+70%Ar+0.015%N2
195 |  | II视图(F7) | 18mm 6005A-T6 | 10mm 6005A-T6 | BW | 6HY | CP C2 | ISO 10042-C | CT3 | WPQR-TC-H12014 | G/TS-AL1-100-53051 | PA | 131(MIG-t) | 5087(AlMg4.5MnZr) Ø 1.2mm | 30%He+70%Ar+0.015%N2
196 |  | II视图(B7) | 18mm 6005A-T6 | 10mm 6005A-T6 | FW | a5 | CP C2 | ISO 10042-C | CT3 | WPQR-TC-H06030 | G/TS-AL1-100-13081 | PF | 131(MIG-t) | 5087(AlMg4.5MnZr) Ø 1.2mm | 30%He+70%Ar+0.015%N2
197 |  | II视图(C4) | 16mm 6082-T6 | 5mm 6005A-T6 | FW | a3 | CP C2 | ISO 10042-C | CT3 | WPQR-TC-H12003 | G/TS-AL1-100-13080 | PF | 131(MIG-t) | 5087(AlMg4.5MnZr) Ø 1.2mm | 30%He+70%Ar+0.015%N2
198 |  | II视图(C4) | 25mm 6082-T6 | 16mm 6082-T6 | FW | a3 | CP C2 | ISO 10042-C | CT3 | G/TS-AL1-100-13079 | G/TS-AL1-100-13079 | PF | 131(MIG-t) | 5087(AlMg4.5MnZr) Ø 1.2mm | 30%He+70%Ar+0.015%N2
199 |  | II视图(D4) | 16mm 6082-T6 | 5mm 6005A-T6 | FW | a3 | CP C2 | ISO 10042-C | CT3 | WPQR-TC-H12003 | G/TS-AL1-100-13099 | PB | 131(MIG-t) | 5087(AlMg4.5MnZr) Ø 1.2mm | 30%He+70%Ar+0.015%N2
200 |  | II视图(B6) | 15mm 6005A-T6 | 7mm 6005A-T6 | BW+FW | 6HY+a5 | CP C2 | ISO 10042-C | CT3 | WPQR-TC-H06028 WPQR-TC-H06030 | G/TS-AL1-100-53063 | PF | 131(MIG-t) | 5087(AlMg4.5MnZr) Ø 1.2mm | 30%He+70%Ar+0.015%N2
201 |  | VI视图(B9) | 12mm 5083-H111 | 3mm 6005A-T6 | FW | a3 | CP C2 | ISO 10042-C | CT3 | WPQR-TC-H12003 | G/TS-AL1-100-43061 | PB | 131(MIG-t) | 5087(AlMg4.5MnZr) Ø 1.2mm | 30%He+70%Ar+0.015%N2
202 |  | VII视图(B11) | 20mm 5083-H111 | 3mm 6005A-T6 | FW | a3 | CP C2 | ISO 10042-C | CT3 | WPQR-TC-H12003 | G/TS-AL1-100-43057 | PB | 131(MIG-t) | 5087(AlMg4.5MnZr) Ø 1.2mm | 30%He+70%Ar+0.015%N2
203 |  | VIII视图(C9) | 5mm 6005A-T6 | 18mm 6005A-T6 | FW | a3 | CP C2 | ISO 10042-C | CT3 | WPQR-TC-H12013 | G/TS-AL1-100-43050 | PB | 131(MIG-t) | 5087(AlMg4.5MnZr) Ø 1.2mm | 30%He+70%Ar+0.015%N2
204 |  | XIII视图(C11) | 5mm 6005A-T6 | 18mm 6005A-T6 | FW | a3 | CP C2 | ISO 10042-C | CT3 | WPQR-TC-H12013 | G/TS-AL1-100-43050 | PB | 131(MIG-t) | 5087(AlMg4.5MnZr) Ø 1.2mm | 30%He+70%Ar+0.015%N2
205 |  | M-M视图(E8) | 5mm 6005A-T6 | 3mm 6005A-T6 | FW | a3 | CP C2 | ISO 10042-C | CT3 | WPQR-TC-H06027 | G/TS-AL1-100-41056 | PB | 131(MIG-t) | 5087(AlMg4.5MnZr) Ø 1.2mm | 99.99%Ar
206 |  | M-M视图(E9) | 12mm 5083-H111 | 5mm 6005A-T6 | FW | a3 | CP C2 | ISO 10042-C | CT3 | TC-Al-pWPS-23014 | G/TS-AL1-100-43062 | PB | 131(MIG-t) | 5087(AlMg4.5MnZr) Ø 1.2mm | 30%He+70%Ar+0.015%N2
207 |  | M-M视图(E10) | 3mm 6005A-T6 | 3mm 5083-H111 | FW | a3 | CP C2 | ISO 10042-C | CT3 | WPQR-TC-H06027 | G/TS-AL1-100-11023 | PB | 131(MIG-t) | 5087(AlMg4.5MnZr) Ø 1.2mm | 99.99%Ar
208 |  | M-M视图(E10) | 3mm 6005A-T6 | 3mm 5083-H111 | FW | a3 | CP C2 | ISO 10042-C | CT3 | WPQR-TC-H06027 | G/TS-AL1-100-11023 | PB | 131(MIG-t) | 5087(AlMg4.5MnZr) Ø 1.2mm | 99.99%Ar
209 |  | N-N视图(E11) | 3mm 5083-H111 | 7mm 6005A-T6 | FW | a3 | CP C2 | ISO 10042-C | CT3 | WPQR-TC-H20025 | G/TS-AL1-100-13068 | PF | 131(MIG-t) | 5087(AlMg4.5MnZr) Ø 1.2mm | 30%He+70%Ar+0.015%N2
210 |  | N-N视图(E12) | 3mm 5083-H111 | 6mm 6005A-T6 | FW | a3 | CP C2 | ISO 10042-C | CT3 | WPQR-TC-H16027 | G/TS-AL1-100-13026 | PB | 131(MIG-t) | 5087(AlMg4.5MnZr) Ø 1.2mm | 30%He+70%Ar+0.015%N2
211 |  | X视图(F9) | 5mm 6005A-T6 | 18mm 6005A-T6 | FW | a3 | CP C2 | ISO 10042-C | CT3 | WPQR-TC-H12013 | G/TS-AL1-100-43050 | PB | 131(MIG-t) | 5087(AlMg4.5MnZr) Ø 1.2mm | 30%He+70%Ar+0.015%N2
212 |  | X视图(F10) | 5mm 6005A-T6 | 18mm 6005A-T6 | FW | a3 | CP C2 | ISO 10042-C | CT3 | WPQR-TC-H12013 | G/TS-AL1-100-43050 | PB | 131(MIG-t) | 5087(AlMg4.5MnZr) Ø 1.2mm | 30%He+70%Ar+0.015%N2
213 |  | Z-Z视图(E12) | 3mm 5083-H111 | 10mm 6005A-T6 | FW | a3 | CP C2 | ISO 10042-C | CT3 | WPQR-TC-H20025 | G/TS-AL1-100-13068 | PB PF | 131(MIG-t) | 5087(AlMg4.5MnZr) Ø 1.2mm | 30%He+70%Ar+0.015%N2
214 |  | IX视图(H2) | 5mm 6005A-T6 | 18mm 6005A-T6 | FW | a3 | CP C2 | ISO 10042-C | CT3 | WPQR-TC-H12013 | G/TS-AL1-100-43050 | PB | 131(MIG-t) | 5087(AlMg4.5MnZr) Ø 1.2mm | 30%He+70%Ar+0.015%N2
215 |  | IX视图(H6) | 5mm 6005A-T6 | 18mm 6005A-T6 | FW | a3 | CP C2 | ISO 10042-C | CT3 | WPQR-TC-H12013 | G/TS-AL1-100-43050 | PB | 131(MIG-t) | 5087(AlMg4.5MnZr) Ø 1.2mm | 30%He+70%Ar+0.015%N2
216 |  | IX视图(H7) | 5mm 6005A-T6 | 18mm 6005A-T6 | FW | a3 | CP C2 | ISO 10042-C | CT3 | WPQR-TC-H12013 | G/TS-AL1-100-43050 | PB | 131(MIG-t) | 5087(AlMg4.5MnZr) Ø 1.2mm | 30%He+70%Ar+0.015%N2
217 | 8车底架组成 CCD2035-13-02-0000-08-G3 （设计图），4/6 | III视图(D4) | 10mm 5083-H111 | 8mm 6005A-T6 | FW | a3 | CP C2 | ISO 10042-C | CT3 | TC-Al-pWPS-23014 | G/TS-AL1-100-13082 | PB | 131(MIG-t) | 5087(AlMg4.5MnZr) Ø 1.2mm | 30%He+70%Ar+0.015%N2
218 |  | III视图(C5) | 15mm 6082-T6 | 15mm 6082-T6 | BW | 15V | CP C2 | ISO 10042-C | CT3 | WPQR-TC-H06031 | G/TS-AL1-100-23102 | PA | 131(MIG-t) | 5087(AlMg4.5MnZr) Ø 1.2mm | 30%He+70%Ar+0.015%N2
219 |  | III视图(C5) | 15mm 6082-T6 | 15mm 6082-T6 | BW | 15V | CP C2 | ISO 10042-C | CT3 | WPQR-TC-H06031 | G/TS-AL1-100-23102 | PA | 131(MIG-t) | 5087(AlMg4.5MnZr) Ø 1.2mm | 30%He+70%Ar+0.015%N2
220 |  | III视图(B6) | 15mm 6082-T6 | 15mm 6082-T6 | BW | 15V | CP C2 | ISO 10042-C | CT3 | WPQR-TC-H06031 | G/TS-AL1-100-23102 | PA | 131(MIG-t) | 5087(AlMg4.5MnZr) Ø 1.2mm | 30%He+70%Ar+0.015%N2
221 |  | III视图(B5) | 60mm 6082-T6 | 25mm 6005A-T6 | BW | 11HY | CP C2 | ISO 10042-C | CT3 | WPQR-TC-H12014 | G/TS-AL1-100-53048 | PA | 131(MIG-t) | 5087(AlMg4.5MnZr) Ø 1.2mm | 30%He+70%Ar+0.015%N2
222 |  | III视图(B5) | 15mm 6082-T6 | 15mm 6082-T6 | BW | 15V | CP C2 | ISO 10042-C | CT3 | WPQR-TC-H06031 | G/TS-AL1-100-23102 | PA | 131(MIG-t) | 5087(AlMg4.5MnZr) Ø 1.2mm | 30%He+70%Ar+0.015%N2
223 |  | III视图(B6) | 15mm 6005A-T6 | 18mm 6005A-T6 | BW | 11HY | CP C2 | ISO 10042-C | CT3 | WPQR-TC-H12014 | G/TS-AL1-100-53048 | PA | 131(MIG-t) | 5087(AlMg4.5MnZr) Ø 1.2mm | 30%He+70%Ar+0.015%N2
224 |  | III视图(B6) | 12mm 6082-T6 | 18mm 6005A-T6 | BW+FW | 12HV+a3 | CP C2 | ISO 10042-C | CT3 | WPQR-TC-H06028 WPQR-TC-H12003 | G/TS-AL1-100-33118 | PA+PB | 131(MIG-t) | 5087(AlMg4.5MnZr) Ø 1.2mm | 30%He+70%Ar+0.015%N2
225 |  | III视图(B7) | 8mm 6082-T6 | 18mm 6005A-T6 | BW | 8HV | CP C2 | ISO 10042-C | CT3 | WPQR-TC-H06028 | G/TS-AL1-100-33119 | PA | 131(MIG-t) | 5087(AlMg4.5MnZr) Ø 1.2mm | 30%He+70%Ar+0.015%N2
226 |  | III视图(B6) | 7mm 6005A-T6 | 20mm 6005A-T6 | BW | 6HY | CP C2 | ISO 10042-C | CT3 | WPQR-TC-H12014 | G/TS-AL1-100-53051 | PA | 131(MIG-t) | 5087(AlMg4.5MnZr) Ø 1.2mm | 30%He+70%Ar+0.015%N2
227 |  | III视图(E5) | 15mm 6082-T6 | 15mm 6082-T6 | BW | 15V | CP C2 | ISO 10042-C | CT3 | WPQR-TC-H06031 | G/TS-AL1-100-23102 | PA | 131(MIG-t) | 5087(AlMg4.5MnZr) Ø 1.2mm | 30%He+70%Ar+0.015%N2
228 |  | III视图(E6) | 15mm 6082-T6 | 15mm 6082-T6 | BW | 15V | CP C2 | ISO 10042-C | CT3 | WPQR-TC-H06031 | G/TS-AL1-100-23102 | PA | 131(MIG-t) | 5087(AlMg4.5MnZr) Ø 1.2mm | 30%He+70%Ar+0.015%N2
229 |  | III视图(E5) | 15mm 6082-T6 | 15mm 6082-T6 | BW | 15V | CP C2 | ISO 10042-C | CT3 | WPQR-TC-H06031 | G/TS-AL1-100-23102 | PA | 131(MIG-t) | 5087(AlMg4.5MnZr) Ø 1.2mm | 30%He+70%Ar+0.015%N2
230 |  | III视图(E5) | 16mm 5083-H111 | 60mm 6082-T6 | BW | 8HY | CP C2 | ISO 10042-C | CT3 | WPQR-TC-H12014 | G/TS-AL1-100-53047 | PA | 131(MIG-t) | 5087(AlMg4.5MnZr) Ø 1.2mm | 30%He+70%Ar+0.015%N2
231 |  | III视图(D4) | 12mm 6082-T6 | 5mm 6005A-T6 | BW | 8HY | CP C2 | ISO 10042-C | CT3 | WPQR-TC-H12014 | G/TS-AL1-100-53047 | PA | 131(MIG-t) | 5087(AlMg4.5MnZr) Ø 1.2mm | 30%He+70%Ar+0.015%N2
232 |  | III视图(E4) | 16mm 6082-T6 | 16mm 6082-T6 | BW | 16V | CP C2 | ISO 10042-C | CT3 | WPQR-TC-H06031 | G/TS-AL1-100-23101 | PA | 131(MIG-t) | 5087(AlMg4.5MnZr) Ø 1.2mm | 30%He+70%Ar+0.015%N2
233 |  | III视图(E4) | 16mm 6082-T6 | 18mm 6005A-T6 | BW+FW | 12Y+a3 | CP C2 | ISO 10042-C | CT3 | WPQR-TC-H06028 WPQR-TC-H06030 | G/TS-AL1-100-53064 | PA+PB | 131(MIG-t) | 5087(AlMg4.5MnZr) Ø 1.2mm | 30%He+70%Ar+0.015%N2
234 |  | XVIII视图(B10) | 5mm 6005A-T6 | 3mm 6005A-T6 | FW | a3 | CP C2 | ISO 10042-C | CT3 | WPQR-TC-H06027 | G/TS-AL1-100-41056 | PB | 131(MIG-t) | 5087(AlMg4.5MnZr) Ø 1.2mm | 99.99%Ar
235 |  | XVII视图(C10) | 5mm 6005A-T6 | 3mm 6005A-T6 | FW | a3 | CP C2 | ISO 10042-C | CT3 | WPQR-TC-H06027 | G/TS-AL1-100-41056 | PB | 131(MIG-t) | 5087(AlMg4.5MnZr) Ø 1.2mm | 99.99%Ar
236 |  | W-W视图(B11) | 12mm 5083-H111 | 7mm 6005A-T6 | BW | 10HY | CP C2 | ISO 10042-C | CT3 | WPQR-TC-H13020 | G/TS-AL1-100-53065 | PF | 131(MIG-t) | 5087(AlMg4.5MnZr) Ø 1.2mm | 30%He+70%Ar+0.015%N2
237 |  | W-W视图(B11) | 12mm 6005A-T6 | 6mm 6005A-T6 | FW | a3 | CP C2 | ISO 10042-C | CT3 | WPQR-TC-H12003 | G/TS-AL1-100-13069 | PF | 131(MIG-t) | 5087(AlMg4.5MnZr) Ø 1.2mm | 30%He+70%Ar+0.015%N2
238 |  | W-W视图(C11) | 12mm 5083-H111 | 7mm 6005A-T6 | FW | a3 | CP C2 | ISO 10042-C | CT3 | TC-Al-pWPS-23014 | G/TS-AL1-100-13096 | PB | 131(MIG-t) | 5087(AlMg4.5MnZr) Ø 1.2mm | 30%He+70%Ar+0.015%N2
239 |  | W-W视图(B11) | 12mm 5083-H111 | 12mm 5083-H111 | FW | a4 | CP C2 | ISO 10042-C | CT3 | WPQR-TC-H12003 | G/TS-AL1-100-13100 | PB | 131(MIG-t) | 5087(AlMg4.5MnZr) Ø 1.2mm | 30%He+70%Ar+0.015%N2
240 |  | W-W视图(B11) | 12mm 5083-H111 | 7mm 6005A-T6 | FW | a3 | CP C2 | ISO 10042-C | CT3 | TC-Al-pWPS-23014 | G/TS-AL1-100-13096 | PB | 131(MIG-t) | 5087(AlMg4.5MnZr) Ø 1.2mm | 30%He+70%Ar+0.015%N2
241 |  | W-W视图(B12) | 12mm 6005A-T6 | 6mm 6005A-T6 | FW | a3 | CP C2 | ISO 10042-C | CT3 | WPQR-TC-H12003 | G/TS-AL1-100-13069 | PF | 131(MIG-t) | 5087(AlMg4.5MnZr) Ø 1.2mm | 30%He+70%Ar+0.015%N2
242 |  | Y-Y视图(D11) | 16mm 6005A-T6 | 4mm 5083-H111 | FW | z4 | CP C2 | ISO 10042-C | CT3 | TC-Al-pWPS-23014 | G/TS-AL1-100-43067 | PB | 131(MIG-t) | 5087(AlMg4.5MnZr) Ø 1.2mm | 30%He+70%Ar+0.015%N2
243 |  | XX视图(G8) | 18mm 6005A-T6 | 5mm 6005A-T6 | FW | a3 | CP C2 | ISO 10042-C | CT3 | WPQR-TC-H12013 | G/TS-AL1-100-43050 | PB | 131(MIG-t) | 5087(AlMg4.5MnZr) Ø 1.2mm | 30%He+70%Ar+0.015%N2
244 |  | XX视图(G9) | 18mm 6005A-T6 | 5mm 6005A-T6 | FW | a3 | CP C2 | ISO 10042-C | CT3 | WPQR-TC-H12013 | G/TS-AL1-100-43050 | PB | 131(MIG-t) | 5087(AlMg4.5MnZr) Ø 1.2mm | 30%He+70%Ar+0.015%N2
245 |  | P-P视图(E10) | 5mm 6005A-T6 | 4mm 6005A-T6 | FW | a3 | CP C2 | ISO 10042-C | CT3 | WPQR-TC-H06033 | G/TS-AL2-100-13018 | PB | 141(TIG-m) | 5087(AlMg4.5MnZr) Ø 1.2mm | 99.99%Ar
246 | 8车底架组成 CCD2035-13-02-0000-08-G3 （设计图），5/6 | XII视图(E2) | 5mm 5083-H111 | 3mm 6005A-T6 | FW | a3 | CP C2 | ISO 10042-C | CT3 | WPQR-TC-H20025 | G/TS-AL1-100-41019 | PB | 131(MIG-t) | 5087(AlMg4.5MnZr) Ø 1.2mm | 99.99%Ar
247 |  | XII视图(D2) | 5mm 5083-H111 | 7mm 6005A-T6 | FW | a3 | CP C2 | ISO 10042-C | CT3 | WPQR-TC-H20025 | G/TS-AL1-100-41069 | PB | 131(MIG-t) | 5087(AlMg4.5MnZr) Ø 1.2mm | 99.99%Ar
248 |  | XII视图(F2) | 5mm 5083-H111 | 3mm 6005A-T6 | FW | a3 | CP C2 | ISO 10042-C | CT3 | WPQR-TC-H20025 | G/TS-AL1-100-41019 | PB | 131(MIG-t) | 5087(AlMg4.5MnZr) Ø 1.2mm | 99.99%Ar
249 |  | XII视图(G2) | 5mm 5083-H111 | 7mm 6005A-T6 | FW | a3 | CP C2 | ISO 10042-C | CT3 | WPQR-TC-H20025 | G/TS-AL1-100-41069 | PB | 131(MIG-t) | 5087(AlMg4.5MnZr) Ø 1.2mm | 99.99%Ar
250 |  | Q-Q视图(E4) | 6mm 5083-H111 | 3mm 6005A-T6 | FW | a3 | CP C2 | ISO 10042-C | CT3 | WPQR-TC-H20025 | G/TS-AL1-100-41061 | PB | 131(MIG-t) | 5087(AlMg4.5MnZr) Ø 1.2mm | 99.99%Ar
251 |  | Q-Q视图(E6) | 6mm 5083-H111 | 3mm 6005A-T6 | FW | a3 | CP C2 | ISO 10042-C | CT3 | WPQR-TC-H20025 | G/TS-AL1-100-41061 | PB | 131(MIG-t) | 5087(AlMg4.5MnZr) Ø 1.2mm | 99.99%Ar
252 |  | T-T视图(E8) | 6mm 5083-H111 | 3mm 6005A-T6 | FW | a3 | CP C2 | ISO 10042-C | CT3 | WPQR-TC-H20025 | G/TS-AL1-100-41061 | PB | 131(MIG-t) | 5087(AlMg4.5MnZr) Ø 1.2mm | 99.99%Ar
253 |  | T-T视图(E9) | 6mm 5083-H111 | 3mm 6005A-T6 | FW | a3 | CP C2 | ISO 10042-C | CT3 | WPQR-TC-H20025 | G/TS-AL1-100-41061 | PB | 131(MIG-t) | 5087(AlMg4.5MnZr) Ø 1.2mm | 99.99%Ar
254 |  | R-R视图(F5) | 6mm 5083-H111 | 3mm 6005A-T6 | FW | a3 | CP C2 | ISO 10042-C | CT3 | WPQR-TC-H20025 | G/TS-AL1-100-41061 | PB | 131(MIG-t) | 5087(AlMg4.5MnZr) Ø 1.2mm | 99.99%Ar
255 |  | R-R视图(F6) | 6mm 5083-H111 | 3mm 6005A-T6 | FW | a3 | CP C2 | ISO 10042-C | CT3 | WPQR-TC-H20025 | G/TS-AL1-100-41061 | PB | 131(MIG-t) | 5087(AlMg4.5MnZr) Ø 1.2mm | 99.99%Ar
256 |  | V-V视图(F8) | 6mm 5083-H111 | 3mm 6005A-T6 | FW | a3 | CP C2 | ISO 10042-C | CT3 | WPQR-TC-H20025 | G/TS-AL1-100-41061 | PB | 131(MIG-t) | 5087(AlMg4.5MnZr) Ø 1.2mm | 99.99%Ar
257 |  | V-V视图(F9) | 6mm 5083-H111 | 3mm 6005A-T6 | FW | a3 | CP C2 | ISO 10042-C | CT3 | WPQR-TC-H20025 | G/TS-AL1-100-41061 | PB | 131(MIG-t) | 5087(AlMg4.5MnZr) Ø 1.2mm | 99.99%Ar
258 |  | S-S视图(G5) | 6mm 5083-H111 | 3mm 6005A-T6 | FW | a3 | CP C2 | ISO 10042-C | CT3 | WPQR-TC-H20025 | G/TS-AL1-100-41061 | PB | 131(MIG-t) | 5087(AlMg4.5MnZr) Ø 1.2mm | 99.99%Ar
259 |  | U-U视图(G8) | 6mm 5083-H111 | 3mm 6005A-T6 | FW | a3 | CP C2 | ISO 10042-C | CT3 | WPQR-TC-H20025 | G/TS-AL1-100-41061 | PB | 131(MIG-t) | 5087(AlMg4.5MnZr) Ø 1.2mm | 99.99%Ar
260 |  | U-U视图(G9) | 6mm 5083-H111 | 3mm 6005A-T6 | FW | a3 | CP C2 | ISO 10042-C | CT3 | WPQR-TC-H20025 | G/TS-AL1-100-41061 | PB | 131(MIG-t) | 5087(AlMg4.5MnZr) Ø 1.2mm | 99.99%Ar
261 |  | K1-K1视图(H1) | 4mm 5083-H111 | 4mm 6005A-T6 | FW | a3 | CP C2 | ISO 10042-C | CT3 | WPQR-TC-H20025 | G/TS-AL1-100-11050 | PB PF | 131(MIG-t) | 5087(AlMg4.5MnZr) Ø 1.2mm | 99.99%Ar
262 |  | K1-K1视图(H4) | 4mm 5083-H111 | 4mm 6005A-T6 | FW | a3 | CP C2 | ISO 10042-C | CT3 | WPQR-TC-H20025 | G/TS-AL1-100-11050 | PB PF | 131(MIG-t) | 5087(AlMg4.5MnZr) Ø 1.2mm | 99.99%Ar
263 |  | H1-H1视图(H4) | 4mm 6005A-T6 | 6mm 6005A-T6 | FW | a3 | CP C2 | ISO 10042-C | CT3 | WPQR-TC-H06027 | G/TS-AL1-100-11017 | PF | 131(MIG-t) | 5087(AlMg4.5MnZr) Ø 1.2mm | 99.99%Ar
264 |  | XIX视图(H7) | 4mm 6005A-T6 | 6mm 6005A-T6 | BW | 2HY | CP C2 | ISO 10042-C | CT3 | WPQR-TC-H06026 | G/TS-AL1-100-51064 | PA | 131(MIG-t) | 5087(AlMg4.5MnZr) Ø 1.2mm | 99.99%Ar
265 |  | XIX视图(H9) | 4mm 6005A-T6 | 6mm 6005A-T6 | BW | 2HY | CP C2 | ISO 10042-C | CT3 | WPQR-TC-H06026 | G/TS-AL1-100-51064 | PA | 131(MIG-t) | 5087(AlMg4.5MnZr) Ø 1.2mm | 99.99%Ar
266 |  | XI视图(E12) | 3mm 6005A-T6 | 6mm 6005A-T6 | FW | a3 | CP C2 | ISO 10042-C | CT3 | WPQR-TC-H20025 | G/TS-AL1-100-41061 | PB | 131(MIG-t) | 5087(AlMg4.5MnZr) Ø 1.2mm | 99.99%Ar
267 | 8车底架组成 CCD2035-13-02-0000-08-G3 （设计图），6/6 | A1-A1视图(H2) | 8mm 5083-H111 | 8mm 6005A-T6 | FW | a3 | CP C2 | ISO 10042-C | CT3 | TC-Al-pWPS-23014 | G/TS-AL1-100-13082 | PB PF | 131(MIG-t) | 5087(AlMg4.5MnZr) Ø 1.2mm | 30%He+70%Ar+0.015%N2
268 |  | B1-B1视图(H5) | 8mm 5083-H111 | 8mm 6005A-T6 | FW | a3 | CP C2 | ISO 10042-C | CT3 | TC-Al-pWPS-23014 | G/TS-AL1-100-13082 | PB PF | 131(MIG-t) | 5087(AlMg4.5MnZr) Ø 1.2mm | 30%He+70%Ar+0.015%N2
269 |  | C1-C1视图(H7) | 8mm 5083-H111 | 8mm 6005A-T6 | FW | a3 | CP C2 | ISO 10042-C | CT3 | TC-Al-pWPS-23014 | G/TS-AL1-100-13082 | PB PF | 131(MIG-t) | 5087(AlMg4.5MnZr) Ø 1.2mm | 30%He+70%Ar+0.015%N2
270 |  | G1-G1视图(H9) | 13mm 5083-H111 | 7mm 6005A-T6 | FW | a3 | CP C2 | ISO 10042-C | CT3 | WPQR-TC-H16028 | G/TS-AL2-100-13019 | PB PF | 141(TIG-m) | 5087(AlMg4.5MnZr) Ø 1.2mm | 30%He+70%Ar+0.015%N2
271 |  | F1-F1视图(B12) | 8mm 5083-H111 | 7mm 6005A-T6 | FW | a4 | CP C2 | ISO 10042-C | CT3 | TC-Al-pWPS-23014 WPQR-TC-H12012 | G/TS-AL1-100-43058 G/TS-AL1-100-43044 | PB PF | 131(MIG-t) | 5087(AlMg4.5MnZr) Ø 1.2mm | 30%He+70%Ar+0.015%N2
272 |  | XVI视图(C12) | 5mm 6005A-T6 | 3mm 6005A-T6 | FW | a3 | CP C2 | ISO 10042-C | CT3 | WPQR-TC-H06027 | G/TS-AL1-100-41056 | PB | 131(MIG-t) | 5087(AlMg4.5MnZr) Ø 1.2mm | 99.99%Ar
273 |  | J视图(E11) | 6mm 5083-H111 | 8mm 6005A-T6 | FW | a3 | CP C2 | ISO 10042-C | CT3 | WPQR-TC-H13019 | G/TS-AL1-100-13075 | PB PF | 131(MIG-t) | 5087(AlMg4.5MnZr) Ø 1.2mm | 30%He+70%Ar+0.015%N2
274 |  | L视图(G11) | 6mm 5083-H111 | 8mm 6005A-T6 | FW | a3 | CP C2 | ISO 10042-C | CT3 | WPQR-TC-H13019 | G/TS-AL1-100-13075 | PB PF | 131(MIG-t) | 5087(AlMg4.5MnZr) Ø 1.2mm | 30%He+70%Ar+0.015%N2
275 | 2车底架组成 CCD2035-13-00-0000-02-H2 （设计图），1/5 | IX视图(A15) | 4mm 6005A-T6 | 6mm 6005A-T6 | BW | 2HY | CP C2 | ISO 10042-C | CT3 | WPQR-TC-H06026 | G/TS-AL1-100-51064 | PA | 131(MIG-t) | 5087(AlMg4.5MnZr) Ø 1.2mm | 99.99%Ar
276 |  | X视图(B15) | 4mm 6005A-T6 | 6mm 6005A-T6 | BW | 2HY | CP C2 | ISO 10042-C | CT3 | WPQR-TC-H06026 | G/TS-AL1-100-51064 | PA | 131(MIG-t) | 5087(AlMg4.5MnZr) Ø 1.2mm | 99.99%Ar
277 |  | XIII视图(A16) | 4mm 6005A-T6 | 18mm 6005A-T6 | FW | a3 | CP C2 | ISO 10042-C | CT3 | WPQR-TC-H12013 | G/TS-AL1-100-43050 | PB | 131(MIG-t) | 5087(AlMg4.5MnZr) Ø 1.2mm | 30%He+70%Ar+0.015%N2
278 |  | D2-D2视图(C16) | 4mm 6005A-T6 | 18mm 6005A-T6 | FW | a4 | CP C2 | ISO 10042-C | CT3 | WPQR-TC-H12003 | G/TS-AL1-100-13087 | PB PF | 131(MIG-t) | 5087(AlMg4.5MnZr) Ø 1.2mm | 30%He+70%Ar+0.015%N2
279 |  | D2-D2视图(D16) | 6mm 5083-H111 | 18mm 6005A-T6 | FW | a4 | CP C2 | ISO 10042-C | CT3 | TC-Al-pWPS-23014 | G/TS-AL1-100-13088 | PB | 131(MIG-t) | 5087(AlMg4.5MnZr) Ø 1.2mm | 30%He+70%Ar+0.015%N2
280 |  | B2-B2视图(C17) | 4mm 6005A-T6 | 18mm 6005A-T6 | FW | a4 | CP C2 | ISO 10042-C | CT3 | WPQR-TC-H12003 | G/TS-AL1-100-13087 | PB PF | 131(MIG-t) | 5087(AlMg4.5MnZr) Ø 1.2mm | 30%He+70%Ar+0.015%N2
281 |  | 俯视图(D14) | 4mm 6005A-T6 | 5mm 6005A-T6 | BW | 3HY | CP C2 | ISO 10042-C | CT3 | WPQR-TC-H06026 | G/TS-AL1-100-51002 | PF | 131(MIG-t) | 5087(AlMg4.5MnZr) Ø 1.2mm | 99.99%Ar
282 |  | E2-E2视图(F16) | 4mm 6005A-T6 | 6mm 6005A-T6 | BW | 3HY | CP C2 | ISO 10042-C | CT3 | WPQR-TC-H06026 | G/TS-AL1-100-51064 | PA | 131(MIG-t) | 5087(AlMg4.5MnZr) Ø 1.2mm | 99.99%Ar
283 |  | E2-E2视图(E18) | 4mm 6005A-T6 | 6mm 6005A-T6 | BW | 4HV | CP C2 | ISO 10042-C | CT3 | WPQR-TC-H06026 | G/TS-AL1-100-31024 | PC | 131(MIG-t) | 5087(AlMg4.5MnZr) Ø 1.2mm | 99.99%Ar
284 |  | A2-A2视图(G18) | 4mm 5083-H111 | 4mm 6005A-T6 | FW | a3 | CP C2 | ISO 10042-C | CT3 | WPQR-TC-H20025 | G/TS-AL1-100-11050 | PB PF | 131(MIG-t) | 5087(AlMg4.5MnZr) Ø 1.2mm | 99.99%Ar
285 |  | A视图(G2) | 8mm 6005A-T6 | 8mm 6005A-T6 | BW | 8V | CP C2 | ISO 10042-C | CT3 | WPQR-TC-H20025 | G/TS-AL1-100-23100 | PC | 131(MIG-t) | 5087(AlMg4.5MnZr) Ø 1.2mm | 30%He+70%Ar+0.015%N2
286 |  | L-L视图(G5) | 4mm 6005A-T6 | 6mm 6005A-T6 | BW | 4HV | CP C2 | ISO 10042-C | CT3 | WPQR-TC-H06026 | G/TS-AL1-100-31024 | PC | 131(MIG-t) | 5087(AlMg4.5MnZr) Ø 1.2mm | 99.99%Ar
287 |  | L-L视图(G8) | 6mm 6005A-T6 | 3mm 6005A-T6 | FW | a3 | CP C2 | ISO 10042-C | CT3 | WPQR-TC-H06027 | G/TS-AL1-100-11017 | PB PF | 131(MIG-t) | 5087(AlMg4.5MnZr) Ø 1.2mm | 99.99%Ar
288 |  | L-L视图(G8) | 4mm 5083-H111 | 4mm 6005A-T6 | FW | a3 | CP C2 | ISO 10042-C | CT3 | WPQR-TC-H20025 | G/TS-AL1-100-11050 | PB PF | 131(MIG-t) | 5087(AlMg4.5MnZr) Ø 1.2mm | 99.99%Ar
289 |  | K-K视图(H10) | 4mm 5083-H111 | 4mm 5083-H111 | BW | 2Y | CP C2 | ISO 10042-C | CT3 | WPQR-TC-H06036 | G/TS-AL1-100-51031 | PC | 131(MIG-t) | 5087(AlMg4.5MnZr) Ø 1.2mm | 99.99%Ar
290 |  | K-K视图(H10) | 4mm 5083-H111 | 4mm 5083-H111 | BW | 2Y | CP C2 | ISO 10042-C | CT3 | WPQR-TC-H06036 | G/TS-AL1-100-51031 | PC | 131(MIG-t) | 5087(AlMg4.5MnZr) Ø 1.2mm | 99.99%Ar
291 |  | K-K视图(H12) | 4mm 5083-H111 | 4mm 6005A-T6 | FW | a3 | CP C2 | ISO 10042-C | CT3 | WPQR-TC-H20025 | G/TS-AL1-100-11050 | PB PF | 131(MIG-t) | 5087(AlMg4.5MnZr) Ø 1.2mm | 99.99%Ar
292 |  | P-P视图(H14) | 18mm 6005A-T6 | 3mm 6005A-T6 | FW | a3 | CP C2 | ISO 10042-C | CT3 | WPQR-TC-H20025 | G/TS-AL1-100-13086 | PB PF | 131(MIG-t) | 5087(AlMg4.5MnZr) Ø 1.2mm | 30%He+70%Ar+0.015%N2
293 |  | N-N视图(H15) | 18mm 6005A-T6 | 3mm 6005A-T6 | FW | a3 | CP C2 | ISO 10042-C | CT3 | WPQR-TC-H20025 | G/TS-AL1-100-13086 | PB PF | 131(MIG-t) | 5087(AlMg4.5MnZr) Ø 1.2mm | 30%He+70%Ar+0.015%N2
294 | 2车底架组成 CCD2035-13-00-0000-02-H2 （设计图），2/5 | G-G视图(B4) | 3mm 6005A-T6 | 15mm 6005A-T6 | FW | a4 | CP C2 | ISO 10042-C | CT3 | WPQR-TC-H12003 | G/TS-AL1-100-43060 | PB | 131(MIG-t) | 5087(AlMg4.5MnZr) Ø 1.2mm | 30%He+70%Ar+0.015%N2
295 |  | G-G视图(A10) | 5mm 6005A-T6 | 3mm 6005A-T6 | FW | a3 | CP C2 | ISO 10042-C | CT3 | WPQR-TC-H06027 | G/TS-AL1-100-41056 | PB | 131(MIG-t) | 5087(AlMg4.5MnZr) Ø 1.2mm | 99.99%Ar
296 |  | G-G视图(B2) | 5mm 6005A-T6 | 3mm 6005A-T6 | FW | a4 | CP C2 | ISO 10042-C | CT3 | WPQR-TC-H06027 | G/TS-AL1-100-11029 | PB | 131(MIG-t) | 5087(AlMg4.5MnZr) Ø 1.2mm | 99.99%Ar
297 |  | G-G视图(C2) | 8mm 5083-H111 | 3mm 6005A-T6 | FW | a3 | CP C2 | ISO 10042-C | CT3 | WPQR-TC-H13019 | G/TS-AL1-100-43046 | PB | 131(MIG-t) | 5087(AlMg4.5MnZr) Ø 1.2mm | 30%He+70%Ar+0.015%N2
298 |  | G-G视图(C3) | 5mm 6005A-T6 | 3mm 6005A-T6 | FW | a3 | CP C2 | ISO 10042-C | CT3 | WPQR-TC-H06027 | G/TS-AL1-100-41056 | PB | 131(MIG-t) | 5087(AlMg4.5MnZr) Ø 1.2mm | 99.99%Ar
299 |  | G-G视图(C3) | 3mm 6005A-T6 | 15mm 6005A-T6 | FW | a4 | CP C2 | ISO 10042-C | CT3 | WPQR-TC-H12003 | G/TS-AL1-100-43060 | PB | 131(MIG-t) | 5087(AlMg4.5MnZr) Ø 1.2mm | 30%He+70%Ar+0.015%N2
300 |  | G-G视图(B3) | 3mm 6005A-T6 | 15mm 6005A-T6 | FW | a4 | CP C2 | ISO 10042-C | CT3 | WPQR-TC-H12003 | G/TS-AL1-100-43060 | PB | 131(MIG-t) | 5087(AlMg4.5MnZr) Ø 1.2mm | 30%He+70%Ar+0.015%N2
301 |  | G-G视图(C3) | 3mm 6005A-T6 | 15mm 6005A-T6 | FW | a4 | CP C2 | ISO 10042-C | CT3 | WPQR-TC-H12003 | G/TS-AL1-100-43060 | PB | 131(MIG-t) | 5087(AlMg4.5MnZr) Ø 1.2mm | 30%He+70%Ar+0.015%N2
302 |  | G-G视图(C5) | 3mm 6005A-T6 | 15mm 6005A-T6 | FW | a4 | CP C2 | ISO 10042-C | CT3 | WPQR-TC-H12003 | G/TS-AL1-100-43060 | PB | 131(MIG-t) | 5087(AlMg4.5MnZr) Ø 1.2mm | 30%He+70%Ar+0.015%N2
303 |  | G-G视图(C4) | 3mm 6005A-T6 | 15mm 6005A-T6 | FW | a4 | CP C2 | ISO 10042-C | CT3 | WPQR-TC-H12003 | G/TS-AL1-100-43060 | PB | 131(MIG-t) | 5087(AlMg4.5MnZr) Ø 1.2mm | 30%He+70%Ar+0.015%N2
304 |  | G-G视图(B11) | 3mm 6005A-T6 | 13mm 5083-H111 | FW | a3 | CP C2 | ISO 10042-C | CT3 | TC-Al-pWPS-23014 | G/TS-AL1-100-13098 | PB | 131(MIG-t) | 5087(AlMg4.5MnZr) Ø 1.2mm | 30%He+70%Ar+0.015%N2
305 |  | G-G视图(C12) | 8mm 5083-H111 | 3mm 6005A-T6 | FW | a3 | CP C2 | ISO 10042-C | CT3 | WPQR-TC-H13019 | G/TS-AL1-100-43046 | PB | 131(MIG-t) | 5087(AlMg4.5MnZr) Ø 1.2mm | 30%He+70%Ar+0.015%N2
306 |  | F1-F1视图(A14) | 4mm 5083-H111 | 3mm 6005A-T6 | FW | z4 | CP C2 | ISO 10042-C | CT3 | WPQR-TC-H20025 | G/TS-AL1-100-11049 | PB | 131(MIG-t) | 5087(AlMg4.5MnZr) Ø 1.2mm | 99.99%Ar
307 |  | F1-F1视图(B14) | 4mm 5083-H111 | 3mm 6005A-T6 | FW | a3 | CP C2 | ISO 10042-C | CT3 | WPQR-TC-H20025 | G/TS-AL1-100-11050 | PF | 131(MIG-t) | 5087(AlMg4.5MnZr) Ø 1.2mm | 99.99%Ar
308 |  | U-U视图(C15) | 4mm 6005A-T6 | 10mm 6005A-T6 | FW | a3 | CP C2 | ISO 10042-C | CT3 | WPQR-TC-H20025 | G/TS-AL1-100-13068 | PB PF | 131(MIG-t) | 5087(AlMg4.5MnZr) Ø 1.2mm | 30%He+70%Ar+0.015%N2
309 |  | U-U视图(C16) | 4mm 5083-H111 | 3mm 6005A-T6 | FW | a3 | CP C2 | ISO 10042-C | CT3 | WPQR-TC-H13017 | G/TS-AL1-100-11057 | PB | 131(MIG-t) | 5087(AlMg4.5MnZr) Ø 1.2mm | 99.99%Ar
310 |  | C2-C2视图(D2) | 4mm 6005A-T6 | 18mm 6005A-T6 | FW | a3 | CP C2 | ISO 10042-C | CT3 | WPQR-TC-H12013 | G/TS-AL1-100-43050 | PB | 131(MIG-t) | 5087(AlMg4.5MnZr) Ø 1.2mm | 30%He+70%Ar+0.015%N2
311 |  | C2-C2视图(E3) | 12mm 6005A-T6 | 18mm 6005A-T6 | FW | a4 | CP C2 | ISO 10042-C | CT3 | WPQR-TC-H12003 | G/TS-AL1-100-13097 | PF | 131(MIG-t) | 5087(AlMg4.5MnZr) Ø 1.2mm | 30%He+70%Ar+0.015%N2
312 |  | C2-C2视图(D3) | 12mm 6005A-T6 | 18mm 6005A-T6 | FW | a4 | CP C2 | ISO 10042-C | CT3 | WPQR-TC-H12004 | G/TS-AL1-100-13078 | PB PF | 131(MIG-t) | 5087(AlMg4.5MnZr) Ø 1.2mm | 30%He+70%Ar+0.015%N2
313 |  | C2-C2视图(D3) | 10mm 6005A-T6 | 18mm 6005A-T6 | BW | 4HY | CP C2 | ISO 10042-C | CT3 | WPQR-TC-H06028 | G/TS-AL1-100-53006 | PA | 131(MIG-t) | 5087(AlMg4.5MnZr) Ø 1.2mm | 30%He+70%Ar+0.015%N2
314 |  | C2-C2视图(D4) | 4mm 6005A-T6 | 4mm 6005A-T6 | BW | 3HY | CP C2 | ISO 10042-C | CT3 | WPQR-TC-H06026 | G/TS-AL1-100-51002 | PF | 131(MIG-t) | 5087(AlMg4.5MnZr) Ø 1.2mm | 99.99%Ar
315 |  | C2-C2视图(D4) | 4mm 6005A-T6 | 6mm 6005A-T6 | FW | a3 | CP C2 | ISO 10042-C | CT3 | WPQR-TC-H06027 | G/TS-AL1-100-11017 | PF | 131(MIG-t) | 5087(AlMg4.5MnZr) Ø 1.2mm | 99.99%Ar
316 |  | C2-C2视图(F3) | 5mm 6005A-T6 | 18mm 6005A-T6 | FW | a3 | CP C2 | ISO 10042-C | CT3 | WPQR-TC-H12013 | G/TS-AL1-100-43050 | PB | 131(MIG-t) | 5087(AlMg4.5MnZr) Ø 1.2mm | 30%He+70%Ar+0.015%N2
317 |  | II视图(E5) | 3mm 6005A-T6 | 10mm 6005A-T6 | FW | a4 | CP C2 | ISO 10042-C | CT3 | WPQR-TC-H12012 | G/TS-AL1-100-43055 | PB | 131(MIG-t) | 5087(AlMg4.5MnZr) Ø 1.2mm | 30%He+70%Ar+0.015%N2
318 |  | III视图(E7) | 3mm 6005A-T6 | 10mm 6005A-T6 | FW | a4 | CP C2 | ISO 10042-C | CT3 | WPQR-TC-H12012 | G/TS-AL1-100-43055 | PB | 131(MIG-t) | 5087(AlMg4.5MnZr) Ø 1.2mm | 30%He+70%Ar+0.015%N2
319 |  | J-J视图(E9) | 3mm 6005A-T6 | 13mm 5083-H111 | FW | a3 | CP C2 | ISO 10042-C | CT3 | TC-Al-pWPS-23014 | G/TS-AL1-100-13098 | PB | 131(MIG-t) | 5087(AlMg4.5MnZr) Ø 1.2mm | 30%He+70%Ar+0.015%N2
320 |  | J-J视图(E10) | 5mm 6005A-T6 | 3mm 6005A-T6 | FW | a4/a4 | CP C2 | ISO 10042-C | CT3 | WPQR-TC-H06027 | G/TS-AL1-100-11040 | PB | 131(MIG-t) | 5087(AlMg4.5MnZr) Ø 1.2mm | 99.99%Ar
321 |  | H-H视图(F10) | 4mm 6005A-T6 | 3mm 6005A-T6 | FW | a3 | CP C2 | ISO 10042-C | CT3 | WPQR-TC-H06027 | G/TS-AL1-100-41043 | PB | 131(MIG-t) | 5087(AlMg4.5MnZr) Ø 1.2mm | 99.99%Ar
322 |  | H-H视图(F11) | 4mm 6005A-T6 | 3mm 6005A-T6 | FW | a3 | CP C2 | ISO 10042-C | CT3 | WPQR-TC-H06027 | G/TS-AL1-100-41043 | PB | 131(MIG-t) | 5087(AlMg4.5MnZr) Ø 1.2mm | 99.99%Ar
323 |  | Q-Q视图(D11) | 12mm 5083-H111 | 3mm 6005A-T6 | FW | a4 | CP C2 | ISO 10042-C | CT3 | TC-Al-pWPS-23014 | G/TS-AL1-100-43071 | PB | 131(MIG-t) | 5087(AlMg4.5MnZr) Ø 1.2mm | 30%He+70%Ar+0.015%N2
324 |  | Q-Q视图(D12) | 4mm 5083-H111 | 4mm 5083-H111 | BW | 3Y | CP C2 | ISO 10042-C | CT3 | WPQR-TC-H06026 | G/TS-AL1-100-51065 | PF | 131(MIG-t) | 5087(AlMg4.5MnZr) Ø 1.2mm | 99.99%Ar
325 |  | Q-Q视图(E11) | 4mm 5083-H111 | 3mm 6005A-T6 | FW | a3 | CP C2 | ISO 10042-C | CT3 | WPQR-TC-H06027 | G/TS-AL1-100-11023 | PB | 131(MIG-t) | 5087(AlMg4.5MnZr) Ø 1.2mm | 99.99%Ar
326 |  | Q-Q视图(E12) | 4mm 5083-H111 | 3mm 6005A-T6 | BW | 3HY | CP C2 | ISO 10042-C | CT3 | WPQR-TC-H13018 | G/TS-AL1-100-51061 | PA | 131(MIG-t) | 5087(AlMg4.5MnZr) Ø 1.2mm | 99.99%Ar
327 |  | I视图(E16) | 4mm 5083-H111 | 3mm 6005A-T6 | FW | z4 | CP C2 | ISO 10042-C | CT3 | WPQR-TC-H20025 | G/TS-AL1-100-41070 | PB | 131(MIG-t) | 5087(AlMg4.5MnZr) Ø 1.2mm | 99.99%Ar
328 |  | I视图(E17) | 4mm 5083-H111 | 3mm 6005A-T6 | FW | z4 | CP C2 | ISO 10042-C | CT3 | WPQR-TC-H20025 | G/TS-AL1-100-11049 | PB | 131(MIG-t) | 5087(AlMg4.5MnZr) Ø 1.2mm | 99.99%Ar
329 |  | I视图(F15) | 4mm 5083-H111 | 3mm 6005A-T6 | FW | z4 | CP C2 | ISO 10042-C | CT3 | WPQR-TC-H20025 | G/TS-AL1-100-41070 | PB | 131(MIG-t) | 5087(AlMg4.5MnZr) Ø 1.2mm | 99.99%Ar
330 |  | I视图(F16) | 4mm 5083-H111 | 3mm 6005A-T6 | FW | z4 | CP C2 | ISO 10042-C | CT3 | WPQR-TC-H20025 | G/TS-AL1-100-11049 | PB | 131(MIG-t) | 5087(AlMg4.5MnZr) Ø 1.2mm | 99.99%Ar
331 |  | I视图(F17) | 4mm 5083-H111 | 15mm 6005A-T6 | FW | a3 | CP C2 | ISO 10042-C | CT3 | WPQR-TC-H13017 | G/TS-AL1-100-13063 | PB | 131(MIG-t) | 5087(AlMg4.5MnZr) Ø 1.2mm | 30%He+70%Ar+0.015%N2
332 | 2车底架组成 CCD2035-13-00-0000-02-H2 （设计图），3/5 | 主视图(C14) | 13mm 5083-H111 | 3mm 6005A-T6 | FW | a3 | CP C2 | ISO 10042-C | CT3 | WPQR-TC-H16028 | G/TS-AL2-100-13024 | PB | 141(TIG-m) | 5087(AlMg4.5MnZr) Ø 3.2mm | 30%He+70%Ar+0.015%N2
333 |  | 后视图(F14) | 3.4mm 5083-H111 | 3mm 6005A-T6 | FW | a3 | CP C2 | ISO 10042-C | CT3 | WPQR-TC-H06027 | G/TS-AL1-100-11023 | PB | 131(MIG-t) | 5087(AlMg4.5MnZr) Ø 1.2mm | 99.99%Ar
334 |  | M-M视图(G3) | 6mm 5083-H111 | 4mm 6005A-T6 | FW | a3 | CP C2 | ISO 10042-C | CT3 | WPQR-TC-H20025 | G/TS-AL1-100-11051 G/TS-AL1-100-11052 | PB PF | 131(MIG-t) | 5087(AlMg4.5MnZr) Ø 1.2mm | 99.99%Ar
335 |  | M-M视图(H3) | 6mm 5083-H111 | 18mm 6005A-T6 | FW | a3 | CP C2 | ISO 10042-C | CT3 | TC-Al-pWPS-23014 | G/TS-AL1-100-43066 | PF | 131(MIG-t) | 5087(AlMg4.5MnZr) Ø 1.2mm | 30%He+70%Ar+0.015%N2
336 |  | M-M视图(H4) | 6mm 5083-H111 | 8mm 6005A-T6 | FW | a3 | CP C2 | ISO 10042-C | CT3 | WPQR-TC-H13019 | G/TS-AL1-100-13075 | PB PF | 131(MIG-t) | 5087(AlMg4.5MnZr) Ø 1.2mm | 30%He+70%Ar+0.015%N2
337 |  | M-M视图(H6) | 6mm 5083-H111 | 8mm 6005A-T6 | FW | a3 | CP C2 | ISO 10042-C | CT3 | WPQR-TC-H13019 | G/TS-AL1-100-13075 | PB PF | 131(MIG-t) | 5087(AlMg4.5MnZr) Ø 1.2mm | 30%He+70%Ar+0.015%N2
338 | 2车底架组成 CCD2035-13-00-0000-02-H2 （设计图），4/5 | V视图(B3) | 10mm 5083-H111 | 3mm 6005A-T6 | FW | a3 | CP C2 | ISO 10042-C | CT3 | WPQR-TC-H12003 | G/TS-AL1-100-43027 | PB | 131(MIG-t) | 5087(AlMg4.5MnZr) Ø 1.2mm | 30%He+70%Ar+0.015%N2
339 |  | B-B视图(B5) | 3mm 6005A-T6 | 3mm 5083-H111 | FW | a3 | CP C2 | ISO 10042-C | CT3 | WPQR-TC-H06027 | G/TS-AL1-100-11023 | PB | 131(MIG-t) | 5087(AlMg4.5MnZr) Ø 1.2mm | 99.99%Ar
340 |  | B-B视图(C5) | 3mm 6005A-T6 | 3mm 5083-H111 | FW | a3 | CP C2 | ISO 10042-C | CT3 | WPQR-TC-H06027 | G/TS-AL1-100-11023 | PB | 131(MIG-t) | 5087(AlMg4.5MnZr) Ø 1.2mm | 99.99%Ar
341 |  | C-C视图(B8) | 3mm 6005A-T6 | 3mm 5083-H111 | FW | a3 | CP C2 | ISO 10042-C | CT3 | WPQR-TC-H06027 | G/TS-AL1-100-11023 | PB | 131(MIG-t) | 5087(AlMg4.5MnZr) Ø 1.2mm | 99.99%Ar
342 |  | C-C视图(C8) | 3mm 6005A-T6 | 3mm 5083-H111 | FW | a3 | CP C2 | ISO 10042-C | CT3 | WPQR-TC-H06027 | G/TS-AL1-100-11023 | PB | 131(MIG-t) | 5087(AlMg4.5MnZr) Ø 1.2mm | 99.99%Ar
343 |  | C-C视图(B9) | 12mm 5083-H111 | 5mm 6005A-T6 | FW | a3 | CP C2 | ISO 10042-C | CT3 | TC-Al-pWPS-23014 | G/TS-AL1-100-43062 | PB | 131(MIG-t) | 5087(AlMg4.5MnZr) Ø 1.2mm | 30%He+70%Ar+0.015%N2
344 |  | C-C视图(B10) | 5mm 6005A-T6 | 3mm 6005A-T6 | FW | a3 | CP C2 | ISO 10042-C | CT3 | WPQR-TC-H06027 | G/TS-AL1-100-41056 | PB | 131(MIG-t) | 5087(AlMg4.5MnZr) Ø 1.2mm | 99.99%Ar
345 |  | VI视图(B12) | 12mm 5083-H111 | 3mm 6005A-T6 | FW | a3 | CP C2 | ISO 10042-C | CT3 | WPQR-TC-H12003 | G/TS-AL1-100-43061 | PB | 131(MIG-t) | 5087(AlMg4.5MnZr) Ø 1.2mm | 30%He+70%Ar+0.015%N2
346 |  | VII视图(B15) | 20mm 5083-H111 | 3mm 6005A-T6 | FW | a3 | CP C2 | ISO 10042-C | CT3 | WPQR-TC-H12003 | G/TS-AL1-100-43057 | PB | 131(MIG-t) | 5087(AlMg4.5MnZr) Ø 1.2mm | 30%He+70%Ar+0.015%N2
347 |  | F-F视图(B17) | 5mm 6005A-T6 | 3mm 6005A-T6 | FW | a3 | CP C2 | ISO 10042-C | CT3 | WPQR-TC-H06033 | G/TS-AL2-100-13018 | PB | 131(MIG-t) | 5087(AlMg4.5MnZr) Ø 3.2mm | 99.99%Ar
348 |  | T-T视图(C2) | 13mm 5083-H111 | 18mm 6005A-T6 | FW | a3 | CP C2 | ISO 10042-C | CT3 | WPQR-TC-H16028 | G/TS-AL2-100-13019 | PB | 131(MIG-t) | 5087(AlMg4.5MnZr) Ø 3.2mm | 30%He+70%Ar+0.015%N2
349 |  | S-S视图(D5) | 4mm 5083-H111 | 4mm 6005A-T6 | FW | a3 | CP C2 | ISO 10042-C | CT3 | WPQR-TC-H20025 | G/TS-AL1-100-11050 | PB PF | 131(MIG-t) | 5087(AlMg4.5MnZr) Ø 1.2mm | 99.99%Ar
350 |  | S-S视图(D5) | 4mm 5083-H111 | 4mm 6005A-T6 | FW | a3 | CP C2 | ISO 10042-C | CT3 | WPQR-TC-H20025 | G/TS-AL1-100-11050 | PB PF | 131(MIG-t) | 5087(AlMg4.5MnZr) Ø 1.2mm | 99.99%Ar
351 |  | S-S视图(D5) | 4mm 6005A-T6 | 6mm 6005A-T6 | FW | a3 | CP C2 | ISO 10042-C | CT3 | WPQR-TC-H06027 | G/TS-AL1-100-41003 | PB | 131(MIG-t) | 5087(AlMg4.5MnZr) Ø 3.2mm | 99.99%Ar
352 |  | XI视图(B12) | 4mm 6005A-T6 | 6mm 6005A-T6 | BW | 2HY | CP C2 | ISO 10042-C | CT3 | WPQR-TC-H06026 | G/TS-AL1-100-51064 | PA | 131(MIG-t) | 5087(AlMg4.5MnZr) Ø 1.2mm | 99.99%Ar
353 |  | E-E视图(D5) | 8mm 5083-H111 | 7mm 6005A-T6 | FW | a4 | CP C2 | ISO 10042-C | CT3 | TC-Al-pWPS-23014 WPQR-TC-H12012 | G/TS-AL1-100-43058 G/TS-AL1-100-43044 | PB PF | 131(MIG-t) | 5087(AlMg4.5MnZr) Ø 1.2mm | 30%He+70%Ar+0.015%N2
354 |  | IV视图(C13) | 6mm 5083-H111 | 3mm 6005A-T6 | FW | a3 | CP C2 | ISO 10042-C | CT3 | WPQR-TC-H20025 | G/TS-AL1-100-41061 | PB | 131(MIG-t) | 5087(AlMg4.5MnZr) Ø 1.2mm | 99.99%Ar
355 |  | IV视图(D13) | 6mm 5083-H111 | 3mm 6005A-T6 | FW | a3 | CP C2 | ISO 10042-C | CT3 | WPQR-TC-H20025 | G/TS-AL1-100-41061 | PB | 131(MIG-t) | 5087(AlMg4.5MnZr) Ø 1.2mm | 99.99%Ar
356 |  | IV视图(E12) | 5mm 5083-H111 | 3mm 6005A-T6 | FW | a3 | CP C2 | ISO 10042-C | CT3 | WPQR-TC-H20025 | G/TS-AL1-100-41019 | PB | 131(MIG-t) | 5087(AlMg4.5MnZr) Ø 1.2mm | 99.99%Ar
357 |  | IV视图(F12) | 5mm 5083-H111 | 7mm 6005A-T6 | FW | a3 | CP C2 | ISO 10042-C | CT3 | WPQR-TC-H20025 | G/TS-AL1-100-41069 | PB | 131(MIG-t) | 5087(AlMg4.5MnZr) Ø 1.2mm | 99.99%Ar
358 |  | IV视图(E13) | 6mm 5083-H111 | 3mm 6005A-T6 | FW | a3 | CP C2 | ISO 10042-C | CT3 | WPQR-TC-H20025 | G/TS-AL1-100-41061 | PB | 131(MIG-t) | 5087(AlMg4.5MnZr) Ø 1.2mm | 99.99%Ar
359 |  | IV视图(E14) | 6mm 5083-H111 | 3mm 6005A-T6 | FW | a3 | CP C2 | ISO 10042-C | CT3 | WPQR-TC-H20025 | G/TS-AL1-100-41061 | PB | 131(MIG-t) | 5087(AlMg4.5MnZr) Ø 1.2mm | 99.99%Ar
360 |  | IV视图(E15) | 6mm 5083-H111 | 3mm 6005A-T6 | FW | a3 | CP C2 | ISO 10042-C | CT3 | WPQR-TC-H20025 | G/TS-AL1-100-41061 | PB | 131(MIG-t) | 5087(AlMg4.5MnZr) Ø 1.2mm | 99.99%Ar
361 |  | XII视图(C16) | 5mm 5083-H111 | 7mm 6005A-T6 | FW | a3 | CP C2 | ISO 10042-C | CT3 | WPQR-TC-H20025 | G/TS-AL1-100-41069 | PB | 131(MIG-t) | 5087(AlMg4.5MnZr) Ø 1.2mm | 99.99%Ar
362 |  | XII视图(D17) | 5mm 5083-H111 | 3mm 6005A-T6 | FW | a3 | CP C2 | ISO 10042-C | CT3 | WPQR-TC-H20025 | G/TS-AL1-100-41019 | PB | 131(MIG-t) | 5087(AlMg4.5MnZr) Ø 1.2mm | 99.99%Ar
363 |  | XII视图(C16) | 6mm 5083-H111 | 3mm 6005A-T6 | FW | a3 | CP C2 | ISO 10042-C | CT3 | WPQR-TC-H20025 | G/TS-AL1-100-41061 | PB | 131(MIG-t) | 5087(AlMg4.5MnZr) Ø 1.2mm | 99.99%Ar
364 |  | XII视图(D16) | 6mm 5083-H111 | 3mm 6005A-T6 | FW | a3 | CP C2 | ISO 10042-C | CT3 | WPQR-TC-H20025 | G/TS-AL1-100-41061 | PB | 131(MIG-t) | 5087(AlMg4.5MnZr) Ø 1.2mm | 99.99%Ar
365 |  | XII视图(E16) | 6mm 5083-H111 | 3mm 6005A-T6 | FW | a3 | CP C2 | ISO 10042-C | CT3 | WPQR-TC-H20025 | G/TS-AL1-100-41061 | PB | 131(MIG-t) | 5087(AlMg4.5MnZr) Ø 1.2mm | 99.99%Ar
366 | 2车底架组成 CCD2035-13-00-0000-02-H2 （设计图），5/5 | 主视图(A2) | 5mm 6005A-T6 | 18mm 6005A-T6 | FW | a3 | CP C2 | ISO 10042-C | CT3 | WPQR-TC-H12013 | G/TS-AL1-100-43050 | PB | 131(MIG-t) | 5087(AlMg4.5MnZr) Ø 1.2mm | 30%He+70%Ar+0.015%N2
367 |  | 主视图(A2) | 5mm 6005A-T6 | 18mm 6005A-T6 | FW | a3 | CP C2 | ISO 10042-C | CT3 | WPQR-TC-H12013 | G/TS-AL1-100-43050 | PB | 131(MIG-t) | 5087(AlMg4.5MnZr) Ø 1.2mm | 30%He+70%Ar+0.015%N2
368 |  | 主视图(B3) | 5mm 6005A-T6 | 15mm 6005A-T6 | FW | a3 | CP C2 | ISO 10042-C | CT3 | WPQR-TC-H12012 | G/TS-AL1-100-43063 | PB | 131(MIG-t) | 5087(AlMg4.5MnZr) Ø 1.2mm | 30%He+70%Ar+0.015%N2
369 |  | 主视图(B4) | 5mm 6005A-T6 | 15mm 6005A-T6 | FW | a3 | CP C2 | ISO 10042-C | CT3 | WPQR-TC-H12012 | G/TS-AL1-100-43063 | PB | 131(MIG-t) | 5087(AlMg4.5MnZr) Ø 1.2mm | 30%He+70%Ar+0.015%N2
370 |  | 主视图(B5) | 5mm 6005A-T6 | 3mm 6005A-T6 | FW | a3 | CP C2 | ISO 10042-C | CT3 | WPQR-TC-H06027 | G/TS-AL1-100-41056 | PB | 131(MIG-t) | 5087(AlMg4.5MnZr) Ø 1.2mm | 99.99%Ar
371 |  | 主视图(B5) | 5mm 6005A-T6 | 3mm 6005A-T6 | FW | a3 | CP C2 | ISO 10042-C | CT3 | WPQR-TC-H06027 | G/TS-AL1-100-41056 | PB | 131(MIG-t) | 5087(AlMg4.5MnZr) Ø 1.2mm | 99.99%Ar
372 |  | 主视图(A6) | 5mm 6005A-T6 | 18mm 6005A-T6 | FW | a3 | CP C2 | ISO 10042-C | CT3 | WPQR-TC-H12013 | G/TS-AL1-100-43050 | PB | 131(MIG-t) | 5087(AlMg4.5MnZr) Ø 1.2mm | 30%He+70%Ar+0.015%N2
373 |  | 主视图(C7) | 5mm 6005A-T6 | 3mm 6005A-T6 | FW | a3 | CP C2 | ISO 10042-C | CT3 | WPQR-TC-H06027 | G/TS-AL1-100-41056 | PB | 131(MIG-t) | 5087(AlMg4.5MnZr) Ø 1.2mm | 99.99%Ar
374 |  | 主视图(B9) | 5mm 6005A-T6 | 3mm 6005A-T6 | FW | a3 | CP C2 | ISO 10042-C | CT3 | WPQR-TC-H06027 | G/TS-AL1-100-41056 | PB | 131(MIG-t) | 5087(AlMg4.5MnZr) Ø 1.2mm | 99.99%Ar
375 |  | 主视图(C2) | 5mm 6005A-T6 | 3mm 6005A-T6 | FW | a3 | CP C2 | ISO 10042-C | CT3 | WPQR-TC-H06027 | G/TS-AL1-100-41056 | PB | 131(MIG-t) | 5087(AlMg4.5MnZr) Ø 1.2mm | 99.99%Ar
376 |  | 主视图(B3) | 5mm 6005A-T6 | 15mm 6005A-T6 | FW | a3 | CP C2 | ISO 10042-C | CT3 | WPQR-TC-H12012 | G/TS-AL1-100-43063 | PB | 131(MIG-t) | 5087(AlMg4.5MnZr) Ø 1.2mm | 30%He+70%Ar+0.015%N2
377 |  | 主视图(C4) | 5mm 6005A-T6 | 3mm 6005A-T6 | FW | a3 | CP C2 | ISO 10042-C | CT3 | WPQR-TC-H06027 | G/TS-AL1-100-41056 | PB | 131(MIG-t) | 5087(AlMg4.5MnZr) Ø 1.2mm | 99.99%Ar
378 |  | 主视图(C5) | 5mm 6005A-T6 | 3mm 6005A-T6 | FW | a3 | CP C2 | ISO 10042-C | CT3 | WPQR-TC-H06027 | G/TS-AL1-100-41056 | PB | 131(MIG-t) | 5087(AlMg4.5MnZr) Ø 1.2mm | 99.99%Ar
379 |  | 主视图(C6) | 5mm 6005A-T6 | 3mm 6005A-T6 | FW | a3 | CP C2 | ISO 10042-C | CT3 | WPQR-TC-H06027 | G/TS-AL1-100-41056 | PB | 131(MIG-t) | 5087(AlMg4.5MnZr) Ø 1.2mm | 99.99%Ar
380 |  | 主视图(C16) | 5mm 6005A-T6 | 15mm 6005A-T6 | FW | a3 | CP C2 | ISO 10042-C | CT3 | WPQR-TC-H12012 | G/TS-AL1-100-43063 | PB | 131(MIG-t) | 5087(AlMg4.5MnZr) Ø 1.2mm | 30%He+70%Ar+0.015%N2
381 |  | 主视图(C16) | 5mm 6005A-T6 | 15mm 6005A-T6 | FW | a3 | CP C2 | ISO 10042-C | CT3 | WPQR-TC-H12012 | G/TS-AL1-100-43063 | PB | 131(MIG-t) | 5087(AlMg4.5MnZr) Ø 1.2mm | 30%He+70%Ar+0.015%N2
382 |  | 主视图(C16) | 5mm 6005A-T6 | 15mm 6005A-T6 | FW | a3 | CP C2 | ISO 10042-C | CT3 | WPQR-TC-H12012 | G/TS-AL1-100-43063 | PB | 131(MIG-t) | 5087(AlMg4.5MnZr) Ø 1.2mm | 30%He+70%Ar+0.015%N2
383 | 2车地板组成 CCD2035-13-01-0000-02-B （设计图），1/1 | I视图(B13) | 4mm 6005A-T6 | 7mm 6005A-T6 | BW | 3HY | CP C2 | ISO 10042-C | CT3 | WPQR-TC-H13018 | G/TS-AL1-100-51061 | PA | 131(MIG-t) | 5087(AlMg4.5MnZr) Ø 1.2mm | 99.99%Ar
384 |  | I视图(B13) | 8mm 5083-H111 | 7mm 6005A-T6 | BW | 5HY | CP C2 | ISO 10042-C | CT3 | WPQR-TC-H13013 | G/TS-AL1-100-53040 | PA PC | 131(MIG-t) | 5087(AlMg4.5MnZr) Ø 1.2mm | 30%He+70%Ar+0.015%N2
385 |  | I视图(B13) | 8mm 5083-H111 | 8mm 6005A-T6 | BW | 8V | CP C2 | ISO 10042-C | CT3 | WPQR-TC-H13020 | G/TS-AL1-100-23099 | PA | 131(MIG-t) | 5087(AlMg4.5MnZr) Ø 1.2mm | 30%He+70%Ar+0.015%N2
386 |  | I视图(B13) | 8mm 5083-H111 | 7mm 6005A-T6 | FW | a3 | CP C2 | ISO 10042-C | CT3 | TC-Al-pWPS-23014 | G/TS-AL1-100-43058 | PB | 131(MIG-t) | 5087(AlMg4.5MnZr) Ø 1.2mm | 30%He+70%Ar+0.015%N2
387 |  | A-A视图(B15) | 4mm 5083-H111 | 3mm 6005A-T6 | FW | a3 | CP C2 | ISO 10042-C | CT3 | WPQR-TC-H13017 | G/TS-AL1-100-11057 | PB | 131(MIG-t) | 5087(AlMg4.5MnZr) Ø 1.2mm | 99.99%Ar
388 |  | A-A视图(A16) | 3mm 6005A-T6 | 4mm 6005A-T6 | BW | 3V | CP C2 | ISO 10042-C | CT3 | WPQR-TC-H06026 | G/TS-AL1-100-21008 | PA | 131(MIG-t) | 5087(AlMg4.5MnZr) Ø 1.2mm | 99.99%Ar
389 |  | A-A视图(B16) | 3mm 6005A-T6 | 4mm 6005A-T6 | BW | 3V | CP C2 | ISO 10042-C | CT3 | WPQR-TC-H06026 | G/TS-AL1-100-21008 | PA | 131(MIG-t) | 5087(AlMg4.5MnZr) Ø 1.2mm | 99.99%Ar
390 |  | A-A视图(A16) | 3mm 6005A-T6 | 4mm 5083-H111 | FW | a3 | CP C2 | ISO 10042-C | CT3 | WPQR-TC-H13017 | G/TS-AL1-100-11057 | PB | 131(MIG-t) | 5087(AlMg4.5MnZr) Ø 1.2mm | 99.99%Ar
391 |  | B视图(G9) | 8mm 5083-H111 | 7mm 6005A-T6 | BW | 8HV | CP C2 | ISO 10042-C | CT3 | WPQR-TC-H13020 | G/TS-AL1-100-33075 | PC | 131(MIG-t) | 5087(AlMg4.5MnZr) Ø 1.2mm | 30%He+70%Ar+0.015%N2
392 |  | B视图(H9) | 8mm 5083-H111 | 5mm 6005A-T6 | BW | 3HY | CP C2 | ISO 10042-C | CT3 | WPQR-TC-H13020 | G/TS-AL1-100-53041 | PF | 131(MIG-t) | 5087(AlMg4.5MnZr) Ø 1.2mm | 30%He+70%Ar+0.015%N2
393 |  | II视图(G7) | 8mm 5083-H111 | 5mm 6005A-T6 | BW | 3HY | CP C2 | ISO 10042-C | CT3 | WPQR-TC-H13020 | G/TS-AL1-100-53041 | PF | 131(MIG-t) | 5087(AlMg4.5MnZr) Ø 1.2mm | 30%He+70%Ar+0.015%N2
394 | 3车底架组成 CCD2035-13-00-0000-03-E2 （设计图），1/5 | XII视图(A15) | 6mm 6005A-T6 | 4mm 6005A-T6 | FW | a3 | CP C2 | ISO 10042-C | CT3 | WPQR-TC-H06027 | G/TS-AL1-100-11019 | PB | 131(MIG-t) | 5087(AlMg4.5MnZr) Ø 1.2mm | 99.99%Ar
395 |  | D2-D2视图(C15) | 6mm 5083-H111 | 18mm 6005A-T6 | FW | a4 | CP C2 | ISO 10042-C | CT3 | TC-Al-pWPS-23014 | G/TS-AL1-100-13088 | PB | 131(MIG-t) | 5087(AlMg4.5MnZr) Ø 1.2mm | 30%He+70%Ar+0.015%N2
396 |  | D2-D2视图(D16) | 4mm 6005A-T6 | 18mm 6005A-T6 | FW | a4 | CP C2 | ISO 10042-C | CT3 | WPQR-TC-H12003 | G/TS-AL1-100-13087 | PB PF | 131(MIG-t) | 5087(AlMg4.5MnZr) Ø 1.2mm | 30%He+70%Ar+0.015%N2
397 |  | B2-B2视图(C17) | 4mm 6005A-T6 | 18mm 6005A-T6 | FW | a4 | CP C2 | ISO 10042-C | CT3 | WPQR-TC-H12003 | G/TS-AL1-100-13087 | PB PF | 131(MIG-t) | 5087(AlMg4.5MnZr) Ø 1.2mm | 30%He+70%Ar+0.015%N2
398 |  | B2-B2视图(D16) | 6mm 5083-H111 | 4mm 6005A-T6 | FW | a3 | CP C2 | ISO 10042-C | CT3 | WPQR-TC-H20025 | G/TS-AL1-100-11052 | PB | 131(MIG-t) | 5087(AlMg4.5MnZr) Ø 1.2mm | 99.99%Ar
399 |  | B2-B2视图(C18) | 4mm 6005A-T6 | 6mm 6005A-T6 | BW | 4HV | CP C2 | ISO 10042-C | CT3 | WPQR-TC-H06026 | G/TS-AL1-100-31024 | PC | 131(MIG-t) | 5087(AlMg4.5MnZr) Ø 1.2mm | 99.99%Ar
400 |  | 主视图（D14） | 4mm 6005A-T6 | 5mm 6005A-T6 | BW | 3HY | CP C2 | ISO 10042-C | CT3 | WPQR-TC-H06026 | G/TS-AL1-100-51002 | PF | 131(MIG-t) | 5087(AlMg4.5MnZr) Ø 1.2mm | 99.99%Ar
401 |  | B视图（E15） | 6mm 5083-H111 | 8mm 6005A-T6 | BW | 4HY | CP C2 | ISO 10042-C | CT3 | WPQR-TC-H13020 | G/TS-AL1-100-53066 | PC PF | 131(MIG-t) | 5087(AlMg4.5MnZr) Ø 1.2mm | 30%He+70%Ar+0.015%N2
402 |  | IX视图(F15) | 4mm 6005A-T6 | 6mm 6005A-T6 | BW | 2HY | CP C2 | ISO 10042-C | CT3 | WPQR-TC-H06026 | G/TS-AL1-100-51064 | PA | 131(MIG-t) | 5087(AlMg4.5MnZr) Ø 1.2mm | 99.99%Ar
403 |  | X视图(F16) | 8mm 5083-H111 | 8mm 6005A-T6 | FW | a3 | CP C2 | ISO 10042-C | CT3 | TC-Al-pWPS-23014 | G/TS-AL1-100-13082 | PB | 131(MIG-t) | 5087(AlMg4.5MnZr) Ø 1.2mm | 30%He+70%Ar+0.015%N2
404 |  | XI视图(F18) | 4mm 6005A-T6 | 6mm 6005A-T6 | BW | 2HY | CP C2 | ISO 10042-C | CT3 | WPQR-TC-H06026 | G/TS-AL1-100-51064 | PA | 131(MIG-t) | 5087(AlMg4.5MnZr) Ø 1.2mm | 99.99%Ar
405 |  | A视图（G2） | 8mm 6005A-T6 | 8mm 6005A-T6 | BW | 8V | CP C2 | ISO 10042-C | CT3 | WPQR-TC-H20025 | G/TS-AL1-100-23100 | PC | 131(MIG-t) | 5087(AlMg4.5MnZr) Ø 1.2mm | 30%He+70%Ar+0.015%N2
406 |  | L-L视图(G5) | 4mm 6005A-T6 | 6mm 6005A-T6 | BW | 4HV | CP C2 | ISO 10042-C | CT3 | WPQR-TC-H06026 | G/TS-AL1-100-31024 | PC | 131(MIG-t) | 5087(AlMg4.5MnZr) Ø 1.2mm | 99.99%Ar
407 |  | L-L视图(G8) | 3mm 6005A-T6 | 6mm 6005A-T6 | FW | a3 | CP C2 | ISO 10042-C | CT3 | WPQR-TC-H06027 | G/TS-AL1-100-11017 | PB PF | 131(MIG-t) | 5087(AlMg4.5MnZr) Ø 1.2mm | 99.99%Ar
408 |  | L-L视图(H8) | 4mm 5083-H111 | 4mm 6005A-T6 | FW | a3 | CP C2 | ISO 10042-C | CT3 | WPQR-TC-H20025 | G/TS-AL1-100-11050 | PB PF | 131(MIG-t) | 5087(AlMg4.5MnZr) Ø 1.2mm | 99.99%Ar
409 |  | K-K视图(H10) | 4mm 5083-H111 | 4mm 5083-H111 | BW | 2Y | CP C2 | ISO 10042-C | CT3 | WPQR-TC-H06036 | G/TS-AL1-100-51031 | PC | 131(MIG-t) | 5087(AlMg4.5MnZr) Ø 1.2mm | 99.99%Ar
410 |  | K-K视图(H10) | 4mm 5083-H111 | 4mm 5083-H111 | BW | 2Y | CP C2 | ISO 10042-C | CT3 | WPQR-TC-H06036 | G/TS-AL1-100-51031 | PC | 131(MIG-t) | 5087(AlMg4.5MnZr) Ø 1.2mm | 99.99%Ar
411 |  | K-K视图(H12) | 4mm 5083-H111 | 4mm 6005A-T6 | FW | a3 | CP C2 | ISO 10042-C | CT3 | WPQR-TC-H20025 | G/TS-AL1-100-11050 | PB PF | 131(MIG-t) | 5087(AlMg4.5MnZr) Ø 1.2mm | 99.99%Ar
412 |  | P-P视图(H13) | 3mm 6005A-T6 | 18mm 6005A-T6 | FW | a3 | CP C2 | ISO 10042-C | CT3 | WPQR-TC-H20025 | G/TS-AL1-100-13068 | PB PF | 131(MIG-t) | 5087(AlMg4.5MnZr) Ø 1.2mm | 30%He+70%Ar+0.015%N2
413 |  | N-N视图(H15) | 3mm 6005A-T6 | 18mm 6005A-T6 | FW | a3 | CP C2 | ISO 10042-C | CT3 | WPQR-TC-H20025 | G/TS-AL1-100-13068 | PB PF | 131(MIG-t) | 5087(AlMg4.5MnZr) Ø 1.2mm | 30%He+70%Ar+0.015%N2
414 | 3车底架组成 CCD2035-13-00-0000-03-E2 （设计图），2/5 | G-G视图(B2) | 3mm 6005A-T6 | 5mm 6005A-T6 | FW | a4 | CP C2 | ISO 10042-C | CT3 | WPQR-TC-H06027 | G/TS-AL1-100-11029 | PB | 131(MIG-t) | 5087(AlMg4.5MnZr) Ø 1.2mm | 99.99%Ar
415 |  | G-G视图(B4) | 3mm 6005A-T6 | 15mm 6005A-T6 | FW | a4 | CP C2 | ISO 10042-C | CT3 | WPQR-TC-H12003 | G/TS-AL1-100-43060 | PB | 131(MIG-t) | 5087(AlMg4.5MnZr) Ø 1.2mm | 30%He+70%Ar+0.015%N2
416 |  | G-G视图(A12) | 6mm 5083-H111 | 4mm 6005A-T6 | FW | a3 | CP C2 | ISO 10042-C | CT3 | WPQR-TC-H20025 | G/TS-AL1-100-11051 | PF | 131(MIG-t) | 5087(AlMg4.5MnZr) Ø 1.2mm | 99.99%Ar
417 |  | G-G视图(B12) | 13mm 5083-H111 | 3mm 6005A-T6 | FW | a3 | CP C2 | ISO 10042-C | CT3 | TC-Al-pWPS-23014 | G/TS-AL1-100-13098 | PB | 131(MIG-t) | 5087(AlMg4.5MnZr) Ø 1.2mm | 30%He+70%Ar+0.015%N2
418 |  | G-G视图(C12) | 8mm 5083-H111 | 3mm 6005A-T6 | FW | a3 | CP C2 | ISO 10042-C | CT3 | WPQR-TC-H13019 | G/TS-AL1-100-43046 | PB | 131(MIG-t) | 5087(AlMg4.5MnZr) Ø 1.2mm | 30%He+70%Ar+0.015%N2
419 |  | G-G视图(C4) | 3mm 6005A-T6 | 15mm 6005A-T6 | FW | a4 | CP C2 | ISO 10042-C | CT3 | WPQR-TC-H12003 | G/TS-AL1-100-43060 | PB | 131(MIG-t) | 5087(AlMg4.5MnZr) Ø 1.2mm | 30%He+70%Ar+0.015%N2
420 |  | G-G视图(C3) | 3mm 6005A-T6 | 15mm 6005A-T6 | FW | a4 | CP C2 | ISO 10042-C | CT3 | WPQR-TC-H12003 | G/TS-AL1-100-43060 | PB | 131(MIG-t) | 5087(AlMg4.5MnZr) Ø 1.2mm | 30%He+70%Ar+0.015%N2
421 |  | G-G视图(C3) | 3mm 6005A-T6 | 15mm 6005A-T6 | FW | a4 | CP C2 | ISO 10042-C | CT3 | WPQR-TC-H12003 | G/TS-AL1-100-43060 | PB | 131(MIG-t) | 5087(AlMg4.5MnZr) Ø 1.2mm | 30%He+70%Ar+0.015%N2
422 |  | G-G视图(C3) | 3mm 6005A-T6 | 5mm 6005A-T6 | FW | a3 | CP C2 | ISO 10042-C | CT3 | WPQR-TC-H06027 | G/TS-AL1-100-41056 | PB | 131(MIG-t) | 5087(AlMg4.5MnZr) Ø 1.2mm | 99.99%Ar
423 |  | G-G视图(C2) | 8mm 5083-H111 | 3mm 6005A-T6 | FW | a3 | CP C2 | ISO 10042-C | CT3 | WPQR-TC-H13019 | G/TS-AL1-100-43046 | PB | 131(MIG-t) | 5087(AlMg4.5MnZr) Ø 1.2mm | 30%He+70%Ar+0.015%N2
424 |  | C2-C2视图(D2) | 4mm 6005A-T6 | 18mm 6005A-T6 | FW | a3 | CP C2 | ISO 10042-C | CT3 | WPQR-TC-H12013 | G/TS-AL1-100-43050 | PB | 131(MIG-t) | 5087(AlMg4.5MnZr) Ø 1.2mm | 30%He+70%Ar+0.015%N2
425 |  | C2-C2视图(E3) | 12mm 6005A-T6 | 18mm 6005A-T6 | FW | a4 | CP C2 | ISO 10042-C | CT3 | WPQR-TC-H12003 | G/TS-AL1-100-13097 | PF | 131(MIG-t) | 5087(AlMg4.5MnZr) Ø 1.2mm | 30%He+70%Ar+0.015%N2
426 |  | C2-C2视图(D3) | 12mm 6005A-T6 | 18mm 6005A-T6 | FW | a4 | CP C2 | ISO 10042-C | CT3 | WPQR-TC-H12004 | G/TS-AL1-100-13078 | PB PF | 131(MIG-t) | 5087(AlMg4.5MnZr) Ø 1.2mm | 30%He+70%Ar+0.015%N2
427 |  | C2-C2视图(D3) | 10mm 6005A-T6 | 18mm 6005A-T6 | BW | 4HY | CP C2 | ISO 10042-C | CT3 | WPQR-TC-H06028 | G/TS-AL1-100-53006 | PA | 131(MIG-t) | 5087(AlMg4.5MnZr) Ø 1.2mm | 30%He+70%Ar+0.015%N2
428 |  | C2-C2视图(D4) | 4mm 6005A-T6 | 4mm 6005A-T6 | BW | 3HY | CP C2 | ISO 10042-C | CT3 | WPQR-TC-H06026 | G/TS-AL1-100-51002 | PF | 131(MIG-t) | 5087(AlMg4.5MnZr) Ø 1.2mm | 99.99%Ar
429 |  | C2-C2视图(E4) | 4mm 6005A-T6 | 6mm 6005A-T6 | FW | a3 | CP C2 | ISO 10042-C | CT3 | WPQR-TC-H06027 | G/TS-AL1-100-11017 | PF | 131(MIG-t) | 5087(AlMg4.5MnZr) Ø 1.2mm | 99.99%Ar
430 |  | II视图(F5) | 10mm 6005A-T6 | 3mm 6005A-T6 | FW | a4 | CP C2 | ISO 10042-C | CT3 | WPQR-TC-H12012 | G/TS-AL1-100-43055 | PB | 131(MIG-t) | 5087(AlMg4.5MnZr) Ø 1.2mm | 30%He+70%Ar+0.015%N2
431 |  | III视图(E7) | 10mm 6005A-T6 | 3mm 6005A-T6 | FW | a4 | CP C2 | ISO 10042-C | CT3 | WPQR-TC-H12012 | G/TS-AL1-100-43055 | PB | 131(MIG-t) | 5087(AlMg4.5MnZr) Ø 1.2mm | 30%He+70%Ar+0.015%N2
432 |  | J-J视图(D9) | 13mm 5083-H111 | 3mm 6005A-T6 | FW | a3 | CP C2 | ISO 10042-C | CT3 | TC-Al-pWPS-23014 | G/TS-AL1-100-13098 | PB | 131(MIG-t) | 5087(AlMg4.5MnZr) Ø 1.2mm | 30%He+70%Ar+0.015%N2
433 |  | J-J视图(E9) | 12mm 6005A-T6 | 20mm 6005A-T6 | BW | 6HY | CP C2 | ISO 10042-C | CT3 | WPQR-TC-H12014 | G/TS-AL1-100-53051 | PA | 131(MIG-t) | 5087(AlMg4.5MnZr) Ø 1.2mm | 30%He+70%Ar+0.015%N2
434 |  | J-J视图(E9) | 5mm 6005A-T6 | 3mm 6005A-T6 | FW | a4/a4 | CP C2 | ISO 10042-C | CT3 | G/TS-AL1-100-11040 | G/TS-AL1-100-11040 | PB | 131(MIG-t) | 5087(AlMg4.5MnZr) Ø 1.2mm | 99.99%Ar
435 |  | H-H视图(F9) | 4mm 6005A-T6 | 3mm 6005A-T6 | FW | a3 | CP C2 | ISO 10042-C | CT3 | WPQR-TC-H06027 | G/TS-AL1-100-41043 | PB | 131(MIG-t) | 5087(AlMg4.5MnZr) Ø 1.2mm | 99.99%Ar
436 |  | H-H视图(G10) | 4mm 6005A-T6 | 3mm 6005A-T6 | FW | a3 | CP C2 | ISO 10042-C | CT3 | WPQR-TC-H06027 | G/TS-AL1-100-41043 | PB | 131(MIG-t) | 5087(AlMg4.5MnZr) Ø 1.2mm | 99.99%Ar
437 |  | Q-Q视图(D11) | 12mm 5083-H111 | 3mm 6005A-T6 | FW | a4 | CP C2 | ISO 10042-C | CT3 | TC-Al-pWPS-23014 | G/TS-AL1-100-43071 | PB | 131(MIG-t) | 5087(AlMg4.5MnZr) Ø 1.2mm | 30%He+70%Ar+0.015%N2
438 |  | Q-Q视图(E12) | 4mm 5083-H111 | 3mm 6005A-T6 | FW | a3 | CP C2 | ISO 10042-C | CT3 | WPQR-TC-H06027 | G/TS-AL1-100-11023 | PB | 131(MIG-t) | 5087(AlMg4.5MnZr) Ø 1.2mm | 99.99%Ar
439 |  | Q-Q视图(D13) | 4mm 5083-H111 | 4mm 5083-H111 | BW | 3Y | CP C2 | ISO 10042-C | CT3 | WPQR-TC-H06026 | G/TS-AL1-100-51065 | PF | 131(MIG-t) | 5087(AlMg4.5MnZr) Ø 1.2mm | 99.99%Ar
440 |  | Q-Q视图(E13) | 4mm 5083-H111 | 3mm 6005A-T6 | BW | 3HY | CP C2 | ISO 10042-C | CT3 | WPQR-TC-H13018 | G/TS-AL1-100-51061 | PA | 131(MIG-t) | 5087(AlMg4.5MnZr) Ø 1.2mm | 99.99%Ar
441 | 3车底架组成 CCD2035-13-00-0000-03-E2 （设计图），3/5 | 俯视图(E11) | 3.4mm 5083-H111 | 3mm 6005A-T6 | FW | a3 | CP C2 | ISO 10042-C | CT3 | WPQR-TC-H06027 | G/TS-AL1-100-11023 | PB | 131(MIG-t) | 5087(AlMg4.5MnZr) Ø 1.2mm | 99.99%Ar
442 |  | M-M视图(G2) | 6mm 5083-H111 | 4mm 6005A-T6 | FW | a3/a3 | CP C2 | ISO 10042-C | CT3 | WPQR-TC-H20025 | G/TS-AL1-100-11051 G/TS-AL1-100-11052 | PB PF | 131(MIG-t) | 5087(AlMg4.5MnZr) Ø 1.2mm | 99.99%Ar
443 |  | M-M视图(G2) | 6mm 5083-H111 | 18mm 6005A-T6 | FW | a3 | CP C2 | ISO 10042-C | CT3 | TC-Al-pWPS-23014 | G/TS-AL1-100-43066 | PF | 131(MIG-t) | 5087(AlMg4.5MnZr) Ø 1.2mm | 30%He+70%Ar+0.015%N2
444 |  | M-M视图(G3) | 3mm 5083-H111 | 10mm 6005A-T6 | FW | a3 | CP C2 | ISO 10042-C | CT3 | WPQR-TC-H20025 | G/TS-AL1-100-13068 | PB | 131(MIG-t) | 5087(AlMg4.5MnZr) Ø 1.2mm | 30%He+70%Ar+0.015%N2
445 |  | M-M视图(H4) | 6mm 5083-H111 | 8mm 6005A-T6 | FW | a3 | CP C2 | ISO 10042-C | CT3 | WPQR-TC-H13019 | G/TS-AL1-100-13075 | PB PF | 131(MIG-t) | 5087(AlMg4.5MnZr) Ø 1.2mm | 30%He+70%Ar+0.015%N2
446 |  | M-M视图(H6) | 6mm 5083-H111 | 8mm 6005A-T6 | FW | a3 | CP C2 | ISO 10042-C | CT3 | WPQR-TC-H13019 | G/TS-AL1-100-13075 | PB PF | 131(MIG-t) | 5087(AlMg4.5MnZr) Ø 1.2mm | 30%He+70%Ar+0.015%N2
447 | 3车底架组成 CCD2035-13-00-0000-03-E2 （设计图），4/5 | V视图(B3) | 10mm 5083-H111 | 3mm 6005A-T6 | FW | a3 | CP C2 | ISO 10042-C | CT3 | WPQR-TC-H12003 | G/TS-AL1-100-43027 | PB | 131(MIG-t) | 5087(AlMg4.5MnZr) Ø 1.2mm | 30%He+70%Ar+0.015%N2
448 |  | B-B视图(A5) | 3mm 5083-H111 | 3mm 6005A-T6 | FW | a3 | CP C2 | ISO 10042-C | CT3 | WPQR-TC-H06027 | G/TS-AL1-100-11023 | PB | 131(MIG-t) | 5087(AlMg4.5MnZr) Ø 1.2mm | 99.99%Ar
449 |  | B-B视图(B5) | 3mm 5083-H111 | 3mm 6005A-T6 | FW | a3 | CP C2 | ISO 10042-C | CT3 | WPQR-TC-H06027 | G/TS-AL1-100-11023 | PB | 131(MIG-t) | 5087(AlMg4.5MnZr) Ø 1.2mm | 99.99%Ar
450 |  | C-C视图(A8) | 3mm 5083-H111 | 3mm 6005A-T6 | FW | a3 | CP C2 | ISO 10042-C | CT3 | WPQR-TC-H06027 | G/TS-AL1-100-11023 | PB | 131(MIG-t) | 5087(AlMg4.5MnZr) Ø 1.2mm | 99.99%Ar
451 |  | C-C视图(B8) | 3mm 5083-H111 | 3mm 6005A-T6 | FW | a3 | CP C2 | ISO 10042-C | CT3 | WPQR-TC-H06027 | G/TS-AL1-100-11023 | PB | 131(MIG-t) | 5087(AlMg4.5MnZr) Ø 1.2mm | 99.99%Ar
452 |  | C-C视图(B9) | 12mm 5083-H111 | 5mm 6005A-T6 | FW | a3 | CP C2 | ISO 10042-C | CT3 | TC-Al-pWPS-23014 | G/TS-AL1-100-43062 | PB | 131(MIG-t) | 5087(AlMg4.5MnZr) Ø 1.2mm | 30%He+70%Ar+0.015%N2
453 |  | C-C视图(B10) | 5mm 6005A-T6 | 3mm 6005A-T6 | FW | a3 | CP C2 | ISO 10042-C | CT3 | WPQR-TC-H06027 | G/TS-AL1-100-41056 | PB | 131(MIG-t) | 5087(AlMg4.5MnZr) Ø 1.2mm | 99.99%Ar
454 |  | VI视图(B12) | 12mm 5083-H111 | 3mm 6005A-T6 | FW | a3 | CP C2 | ISO 10042-C | CT3 | WPQR-TC-H12003 | G/TS-AL1-100-43061 | PB | 131(MIG-t) | 5087(AlMg4.5MnZr) Ø 1.2mm | 30%He+70%Ar+0.015%N2
455 |  | VII视图(B15) | 20mm 5083-H111 | 3mm 6005A-T6 | FW | a3 | CP C2 | ISO 10042-C | CT3 | WPQR-TC-H12003 | G/TS-AL1-100-43057 | PB | 131(MIG-t) | 5087(AlMg4.5MnZr) Ø 1.2mm | 30%He+70%Ar+0.015%N2
456 |  | E-E视图(D3) | 8mm 5083-H111 | 7mm 6005A-T6 | FW | a4 | CP C2 | ISO 10042-C | CT3 | TC-Al-pWPS-23014 WPQR-TC-H12012 | G/TS-AL1-100-43058 G/TS-AL1-100-43044 | PB PF | 131(MIG-t) | 5087(AlMg4.5MnZr) Ø 1.2mm | 30%He+70%Ar+0.015%N2
457 |  | E2-E2视图(D5) | 13mm 5083-H111 | 18mm 6005A-T6 | FW | a3 | CP C2 | ISO 10042-C | CT3 | WPQR-TC-H16028 | G/TS-AL2-100-13019 | PF | 141(TIG-m) | 5087(AlMg4.5MnZr) Ø 1.2mm | 30%He+70%Ar+0.015%N2
458 |  | F-F视图(B17) | 5mm 6005A-T6 | 3mm 6005A-T6 | FW | a3 | CP C2 | ISO 10042-C | CT3 | WPQR-TC-H06033 | G/TS-AL2-100-13018 | PB | 131(MIG-t) | 5087(AlMg4.5MnZr) Ø 1.2mm | 99.99%Ar
459 |  | IV视图(C11) | 6mm 5083-H111 | 3mm 6005A-T6 | FW | a3 | CP C2 | ISO 10042-C | CT3 | WPQR-TC-H20025 | G/TS-AL1-100-41061 | PB | 131(MIG-t) | 5087(AlMg4.5MnZr) Ø 1.2mm | 99.99%Ar
460 |  | IV视图(D11) | 6mm 5083-H111 | 3mm 6005A-T6 | FW | a3 | CP C2 | ISO 10042-C | CT3 | WPQR-TC-H20025 | G/TS-AL1-100-41061 | PB | 131(MIG-t) | 5087(AlMg4.5MnZr) Ø 1.2mm | 99.99%Ar
461 |  | IV视图(E10) | 5mm 5083-H111 | 3mm 6005A-T6 | FW | a3 | CP C2 | ISO 10042-C | CT3 | WPQR-TC-H20025 | G/TS-AL1-100-41019 | PB | 131(MIG-t) | 5087(AlMg4.5MnZr) Ø 1.2mm | 99.99%Ar
462 |  | IV视图(F10) | 5mm 5083-H111 | 7mm 6005A-T6 | FW | a3 | CP C2 | ISO 10042-C | CT3 | WPQR-TC-H20025 | G/TS-AL1-100-41069 | PB | 131(MIG-t) | 5087(AlMg4.5MnZr) Ø 1.2mm | 99.99%Ar
463 |  | IV视图(E11) | 6mm 5083-H111 | 3mm 6005A-T6 | FW | a3 | CP C2 | ISO 10042-C | CT3 | WPQR-TC-H20025 | G/TS-AL1-100-41061 | PB | 131(MIG-t) | 5087(AlMg4.5MnZr) Ø 1.2mm | 99.99%Ar
464 |  | IV视图(E12) | 6mm 5083-H111 | 3mm 6005A-T6 | FW | a3 | CP C2 | ISO 10042-C | CT3 | WPQR-TC-H20025 | G/TS-AL1-100-41061 | PB | 131(MIG-t) | 5087(AlMg4.5MnZr) Ø 1.2mm | 99.99%Ar
465 |  | IV视图(E12) | 6mm 5083-H111 | 3mm 6005A-T6 | FW | a3 | CP C2 | ISO 10042-C | CT3 | WPQR-TC-H20025 | G/TS-AL1-100-41061 | PB | 131(MIG-t) | 5087(AlMg4.5MnZr) Ø 1.2mm | 99.99%Ar
466 |  | XII视图(C16) | 5mm 5083-H111 | 7mm 6005A-T6 | FW | a3 | CP C2 | ISO 10042-C | CT3 | WPQR-TC-H20025 | G/TS-AL1-100-41069 | PB | 131(MIG-t) | 5087(AlMg4.5MnZr) Ø 1.2mm | 99.99%Ar
467 |  | XII视图(D16) | 5mm 5083-H111 | 3mm 6005A-T6 | FW | a3 | CP C2 | ISO 10042-C | CT3 | WPQR-TC-H20025 | G/TS-AL1-100-41019 | PB | 131(MIG-t) | 5087(AlMg4.5MnZr) Ø 1.2mm | 99.99%Ar
468 |  | XII视图(D14) | 6mm 5083-H111 | 3mm 6005A-T6 | FW | a3 | CP C2 | ISO 10042-C | CT3 | WPQR-TC-H20025 | G/TS-AL1-100-41061 | PB | 131(MIG-t) | 5087(AlMg4.5MnZr) Ø 1.2mm | 99.99%Ar
469 |  | XII视图(E15) | 6mm 5083-H111 | 3mm 6005A-T6 | FW | a3 | CP C2 | ISO 10042-C | CT3 | WPQR-TC-H20025 | G/TS-AL1-100-41061 | PB | 131(MIG-t) | 5087(AlMg4.5MnZr) Ø 1.2mm | 99.99%Ar
470 |  | XII视图(F15) | 6mm 5083-H111 | 3mm 6005A-T6 | FW | a3 | CP C2 | ISO 10042-C | CT3 | WPQR-TC-H20025 | G/TS-AL1-100-41061 | PB | 131(MIG-t) | 5087(AlMg4.5MnZr) Ø 1.2mm | 99.99%Ar
471 |  | R-R视图(F3) | 8mm 5083-H111 | 8mm 6005A-T6 | FW | a3 | CP C2 | ISO 10042-C | CT3 | TC-Al-pWPS-23014 | G/TS-AL1-100-13082 | PB PF | 131(MIG-t) | 5087(AlMg4.5MnZr) Ø 1.2mm | 30%He+70%Ar+0.015%N2
472 |  | S-S视图(E5) | 5mm 5083-H111 | 3mm 6005A-T6 | FW | a3/a3 | CP C2 | ISO 10042-C | CT3 | WPQR-TC-H13017 | G/TS-AL1-100-11057 | PB | 131(MIG-t) | 5087(AlMg4.5MnZr) Ø 1.2mm | 99.99%Ar
473 |  | S-S视图(E6) | 5mm 5083-H111 | 3mm 6005A-T6 | FW | a3/a3 | CP C2 | ISO 10042-C | CT3 | WPQR-TC-H13017 | G/TS-AL1-100-11025 | PF | 131(MIG-t) | 5087(AlMg4.5MnZr) Ø 1.2mm | 99.99%Ar
474 |  | T-T视图(E8) | 13mm 5083-H111 | 18mm 6005A-T6 | FW | a3 | CP C2 | ISO 10042-C | CT3 | WPQR-TC-H16028 | G/TS-AL2-100-13019 | PF | 141(TIG-m) | 5087(AlMg4.5MnZr) Ø 1.2mm | 30%He+70%Ar+0.015%N2
475 | 3车底架组成 CCD2035-13-00-0000-03-E2 （设计图），5/5 | 主视图(B2) | 5mm 6005A-T6 | 18mm 6005A-T6 | FW | a3 | CP C2 | ISO 10042-C | CT3 | WPQR-TC-H12013 | G/TS-AL1-100-43050 | PB | 131(MIG-t) | 5087(AlMg4.5MnZr) Ø 1.2mm | 30%He+70%Ar+0.015%N2
476 |  | 主视图(C3) | 5mm 6005A-T6 | 15mm 6005A-T6 | FW | a3 | CP C2 | ISO 10042-C | CT3 | WPQR-TC-H12012 | G/TS-AL1-100-43063 | PB | 131(MIG-t) | 5087(AlMg4.5MnZr) Ø 1.2mm | 30%He+70%Ar+0.015%N2
477 |  | 主视图(D2) | 5mm 6005A-T6 | 3mm 6005A-T6 | FW | a3 | CP C2 | ISO 10042-C | CT3 | WPQR-TC-H06027 | G/TS-AL1-100-41056 | PB | 131(MIG-t) | 5087(AlMg4.5MnZr) Ø 1.2mm | 99.99%Ar
478 |  | 主视图(A6) | 5mm 6005A-T6 | 18mm 6005A-T6 | FW | a3 | CP C2 | ISO 10042-C | CT3 | WPQR-TC-H12013 | G/TS-AL1-100-43050 | PB | 131(MIG-t) | 5087(AlMg4.5MnZr) Ø 1.2mm | 30%He+70%Ar+0.015%N2
479 |  | 主视图(B6) | 5mm 6005A-T6 | 3mm 6005A-T6 | FW | a3 | CP C2 | ISO 10042-C | CT3 | WPQR-TC-H06027 | G/TS-AL1-100-41056 | PB | 131(MIG-t) | 5087(AlMg4.5MnZr) Ø 1.2mm | 99.99%Ar
480 |  | 主视图(B8) | 13mm 5083-H111 | 3mm 6005A-T6 | FW | a3 | CP C2 | ISO 10042-C | CT3 | WPQR-TC-H16028 | G/TS-AL2-100-13024 | PB | 141(TIG-m) | 5087(AlMg4.5MnZr) Ø 1.2mm | 30%He+70%Ar+0.015%N2
481 |  | 主视图(B12) | 5mm 6005A-T6 | 18mm 6005A-T6 | FW | a3 | CP C2 | ISO 10042-C | CT3 | WPQR-TC-H12013 | G/TS-AL1-100-43050 | PB | 131(MIG-t) | 5087(AlMg4.5MnZr) Ø 1.2mm | 30%He+70%Ar+0.015%N2
482 |  | 主视图(B13) | 5mm 6005A-T6 | 18mm 6005A-T6 | FW | a3 | CP C2 | ISO 10042-C | CT3 | WPQR-TC-H12013 | G/TS-AL1-100-43050 | PB | 131(MIG-t) | 5087(AlMg4.5MnZr) Ø 1.2mm | 30%He+70%Ar+0.015%N2
483 |  | 主视图(C12) | 5mm 6005A-T6 | 3mm 6005A-T6 | FW | a3 | CP C2 | ISO 10042-C | CT3 | WPQR-TC-H06027 | G/TS-AL1-100-41056 | PB | 131(MIG-t) | 5087(AlMg4.5MnZr) Ø 1.2mm | 99.99%Ar
484 | 3车地板组成 CCD2035-13-01-0000-03-B （设计图），1/1 | I视图(B13) | 4mm 6005A-T6 | 7mm 6005A-T6 | BW | 3HY | CP C2 | ISO 10042-C | CT3 | WPQR-TC-H13018 | G/TS-AL1-100-51061 | PA | 131(MIG-t) | 5087(AlMg4.5MnZr) Ø 1.2mm | 99.99%Ar
485 |  | I视图(B13) | 8mm 5083-H111 | 7mm 6005A-T6 | BW | 5HY | CP C2 | ISO 10042-C | CT3 | WPQR-TC-H13013 | G/TS-AL1-100-53040 | PA PC | 131(MIG-t) | 5087(AlMg4.5MnZr) Ø 1.2mm | 30%He+70%Ar+0.015%N2
486 |  | I视图(B13) | 8mm 5083-H111 | 8mm 6005A-T6 | BW | 8V | CP C2 | ISO 10042-C | CT3 | WPQR-TC-H13020 | G/TS-AL1-100-23099 | PA | 131(MIG-t) | 5087(AlMg4.5MnZr) Ø 1.2mm | 30%He+70%Ar+0.015%N2
487 |  | I视图(B13) | 8mm 5083-H111 | 7mm 6005A-T6 | FW | a3 | CP C2 | ISO 10042-C | CT3 | TC-Al-pWPS-23014 | G/TS-AL1-100-43058 | PB | 131(MIG-t) | 5087(AlMg4.5MnZr) Ø 1.2mm | 30%He+70%Ar+0.015%N2
488 |  | A-A视图(B15) | 4mm 5083-H111 | 3mm 6005A-T6 | FW | a3 | CP C2 | ISO 10042-C | CT3 | WPQR-TC-H13017 | G/TS-AL1-100-11057 | PB | 131(MIG-t) | 5087(AlMg4.5MnZr) Ø 1.2mm | 99.99%Ar
489 |  | A-A视图(A16) | 3mm 6005A-T6 | 4mm 6005A-T6 | BW | 3V | CP C2 | ISO 10042-C | CT3 | WPQR-TC-H06026 | G/TS-AL1-100-21008 | PA | 131(MIG-t) | 5087(AlMg4.5MnZr) Ø 1.2mm | 99.99%Ar
490 |  | A-A视图(B16) | 3mm 6005A-T6 | 4mm 6005A-T6 | BW | 3V | CP C2 | ISO 10042-C | CT3 | WPQR-TC-H06026 | G/TS-AL1-100-21008 | PA | 131(MIG-t) | 5087(AlMg4.5MnZr) Ø 1.2mm | 99.99%Ar
491 |  | B视图(G7) | 8mm 5083-H111 | 7mm 6005A-T6 | BW | 8HV | CP C2 | ISO 10042-C | CT3 | WPQR-TC-H13020 | G/TS-AL1-100-33075 | PC | 131(MIG-t) | 5087(AlMg4.5MnZr) Ø 1.2mm | 30%He+70%Ar+0.015%N2
492 |  | B视图(G8) | 8mm 5083-H111 | 5mm 6005A-T6 | BW | 3HY | CP C2 | ISO 10042-C | CT3 | WPQR-TC-H13020 | G/TS-AL1-100-53041 | PF | 131(MIG-t) | 5087(AlMg4.5MnZr) Ø 1.2mm | 30%He+70%Ar+0.015%N2
493 |  | II视图(G4) | 8mm 5083-H111 | 5mm 6005A-T6 | BW | 3HY | CP C2 | ISO 10042-C | CT3 | WPQR-TC-H13020 | G/TS-AL1-100-53041 | PF | 131(MIG-t) | 5087(AlMg4.5MnZr) Ø 1.2mm | 30%He+70%Ar+0.015%N2
494 | 4车底架组成 CCD2035-13-00-0000-04-G2 （设计图），1/5 | IX视图(A15) | 4mm 6005A-T6 | 6mm 6005A-T6 | BW | 2HY | CP C2 | ISO 10042-C | CT3 | WPQR-TC-H06026 | G/TS-AL1-100-51064 | PA | 131(MIG-t) | 5087(AlMg4.5MnZr) Ø 1.2mm | 99.99%Ar
495 |  | XXXI视图(A16) | 4mm 6005A-T6 | 6mm 6005A-T6 | FW | a3 | CP C2 | ISO 10042-C | CT3 | WPQR-TC-H06027 | G/TS-AL1-100-11019 | PB | 131(MIG-t) | 5087(AlMg4.5MnZr) Ø 1.2mm | 99.99%Ar
496 |  | X视图(B15) | 4mm 6005A-T6 | 6mm 6005A-T6 | BW | 2HY | CP C2 | ISO 10042-C | CT3 | WPQR-TC-H06026 | G/TS-AL1-100-51064 | PA | 131(MIG-t) | 5087(AlMg4.5MnZr) Ø 1.2mm | 99.99%Ar
497 |  | D2-D2视图(C15) | 5mm 6005A-T6 | 3mm 6005A-T6 | FW | a4 | CP C2 | ISO 10042-C | CT3 | G/TS-AL1-100-11040 | G/TS-AL1-100-11040 | PB | 131(MIG-t) | 5087(AlMg4.5MnZr) Ø 1.2mm | 99.99%Ar
498 |  | D2-D2视图(C16) | 4mm 6005A-T6 | 18mm 6005A-T6 | FW | a4 | CP C2 | ISO 10042-C | CT3 | WPQR-TC-H12003 | G/TS-AL1-100-13087 | PB | 131(MIG-t) | 5087(AlMg4.5MnZr) Ø 1.2mm | 30%He+70%Ar+0.015%N2
499 |  | D2-D2视图(C15) | 8mm 5083-H111 | 18mm 6005A-T6 | FW | a4 | CP C2 | ISO 10042-C | CT3 | WPQR-TC-H13017 WPQR-TC-H12003 | G/TS-AL1-100-13047 | PB | 131(MIG-t) | 5087(AlMg4.5MnZr) Ø 1.2mm | 30%He+70%Ar+0.015%N2
500 |  | D2-D2视图(D16) | 8mm 5083-H111 | 4mm 6005A-T6 | FW | a3/a3 | CP C2 | ISO 10042-C | CT3 | WPQR-TC-H13019 | G/TS-AL1-100-13056 | PF | 131(MIG-t) | 5087(AlMg4.5MnZr) Ø 1.2mm | 30%He+70%Ar+0.015%N2
501 |  | B2-B2视图(C17) | 4mm 6005A-T6 | 18mm 6005A-T6 | FW | a4 | CP C2 | ISO 10042-C | CT3 | WPQR-TC-H12003 | G/TS-AL1-100-13087 | PB PF | 131(MIG-t) | 5087(AlMg4.5MnZr) Ø 1.2mm | 30%He+70%Ar+0.015%N2
502 |  | 主视图(D14) | 4mm 6005A-T6 | 5mm 6005A-T6 | BW | 3HY | CP C2 | ISO 10042-C | CT3 | WPQR-TC-H06026 | G/TS-AL1-100-51002 | PF | 131(MIG-t) | 5087(AlMg4.5MnZr) Ø 1.2mm | 99.99%Ar
503 |  | E2-E2视图(E15) | 4mm 5083-H111 | 4mm 6005A-T6 | FW | a3 | CP C2 | ISO 10042-C | CT3 | WPQR-TC-H20025 | G/TS-AL1-100-11050 | PB PF | 131(MIG-t) | 5087(AlMg4.5MnZr) Ø 1.2mm | 99.99%Ar
504 |  | E2-E2视图(E17) | 4mm 6005A-T6 | 6mm 6005A-T6 | BW | 4HV | CP C2 | ISO 10042-C | CT3 | WPQR-TC-H06026 | G/TS-AL1-100-31024 | PC | 131(MIG-t) | 5087(AlMg4.5MnZr) Ø 1.2mm | 99.99%Ar
505 |  | IV视图(F14) | 4mm 5083-H111 | 4mm 5083-H111 | FW | a3 | CP C2 | ISO 10042-C | CT3 | WPQR-TC-H06027 | G/TS-AL1-100-11058 | PB | 131(MIG-t) | 5087(AlMg4.5MnZr) Ø 1.2mm | 99.99%Ar
506 |  | IV视图(F14) | 4mm 6005A-T6 | 6mm 6005A-T6 | BW | 2HY | CP C2 | ISO 10042-C | CT3 | WPQR-TC-H06026 | G/TS-AL1-100-51064 | PC | 131(MIG-t) | 5087(AlMg4.5MnZr) Ø 1.2mm | 99.99%Ar
507 |  | IV视图(G14) | 4mm 6005A-T6 | 6mm 6005A-T6 | BW | 3HY | CP C2 | ISO 10042-C | CT3 | WPQR-TC-H13018 | G/TS-AL1-100-51061 | PA | 131(MIG-t) | 5087(AlMg4.5MnZr) Ø 1.2mm | 99.99%Ar
508 |  | A2-A2视图(G16) | 4mm 5083-H111 | 4mm 6005A-T6 | FW | a3 | CP C2 | ISO 10042-C | CT3 | WPQR-TC-H20025 | G/TS-AL1-100-11050 | PB PF | 131(MIG-t) | 5087(AlMg4.5MnZr) Ø 1.2mm | 99.99%Ar
509 |  | A2-A2视图(F18) | 6mm 6005A-T6 | 3mm 6005A-T6 | FW | a3 | CP C2 | ISO 10042-C | CT3 | WPQR-TC-H06027 | G/TS-AL1-100-11017 | PB PF | 131(MIG-t) | 5087(AlMg4.5MnZr) Ø 1.2mm | 99.99%Ar
510 |  | A视图(G2) | 8mm 6005A-T6 | 8mm 6005A-T6 | BW | 8V | CP C2 | ISO 10042-C | CT3 | WPQR-TC-H20025 | G/TS-AL1-100-23100 | PC | 131(MIG-t) | 5087(AlMg4.5MnZr) Ø 1.2mm | 30%He+70%Ar+0.015%N2
511 |  | L-L视图(G5) | 4mm 6005A-T6 | 6mm 6005A-T6 | BW | 4HV | CP C2 | ISO 10042-C | CT3 | WPQR-TC-H06026 | G/TS-AL1-100-31024 | PC | 131(MIG-t) | 5087(AlMg4.5MnZr) Ø 1.2mm | 99.99%Ar
512 |  | L-L视图(G7) | 6mm 6005A-T6 | 3mm 6005A-T6 | FW | a3 | CP C2 | ISO 10042-C | CT3 | WPQR-TC-H06027 | G/TS-AL1-100-11017 | PB PF | 131(MIG-t) | 5087(AlMg4.5MnZr) Ø 1.2mm | 99.99%Ar
513 |  | L-L视图(H7) | 4mm 5083-H111 | 4mm 6005A-T6 | FW | a3 | CP C2 | ISO 10042-C | CT3 | WPQR-TC-H20025 | G/TS-AL1-100-11050 | PB PF | 131(MIG-t) | 5087(AlMg4.5MnZr) Ø 1.2mm | 99.99%Ar
514 |  | K-K视图(G9) | 4mm 5083-H111 | 4mm 5083-H111 | BW | 2HY | CP C2 | ISO 10042-C | CT3 | WPQR-TC-H06036 | G/TS-AL1-100-51031 | PC | 131(MIG-t) | 5087(AlMg4.5MnZr) Ø 1.2mm | 99.99%Ar
515 |  | K-K视图(G10) | 4mm 5083-H111 | 4mm 5083-H111 | BW | 2HY | CP C2 | ISO 10042-C | CT3 | WPQR-TC-H06036 | G/TS-AL1-100-51031 | PC | 131(MIG-t) | 5087(AlMg4.5MnZr) Ø 1.2mm | 99.99%Ar
516 |  | F-F视图(H12) | 4mm 6005A-T6 | 5mm 6005A-T6 | FW | a3 | CP C2 | ISO 10042-C | CT3 | WPQR-TC-H06033 | G/TS-AL2-100-13018 | PB | 141(TIG-m) | 5087(AlMg4.5MnZr) Ø 3.2mm | 99.99%Ar
517 |  | P-P视图(H14) | 3mm 6005A-T6 | 18mm 6005A-T6 | FW | a3 | CP C2 | ISO 10042-C | CT3 | WPQR-TC-H20025 | G/TS-AL1-100-13086 | PB PF | 131(MIG-t) | 5087(AlMg4.5MnZr) Ø 1.2mm | 30%He+70%Ar+0.015%N2
518 |  | N-N视图(H15) | 3mm 6005A-T6 | 18mm 6005A-T6 | FW | a3 | CP C2 | ISO 10042-C | CT3 | WPQR-TC-H20025 | G/TS-AL1-100-13086 | PB PF | 131(MIG-t) | 5087(AlMg4.5MnZr) Ø 1.2mm | 30%He+70%Ar+0.015%N2
519 | 4车底架组成 CCD2035-13-00-0000-04-G2 （设计图），2/5 | G-G视图(B2) | 3mm 6005A-T6 | 5mm 6005A-T6 | FW | a4 | CP C2 | ISO 10042-C | CT3 | WPQR-TC-H06027 | G/TS-AL1-100-11029 | PB | 131(MIG-t) | 5087(AlMg4.5MnZr) Ø 1.2mm | 99.99%Ar
520 |  | G-G视图(B4) | 3mm 6005A-T6 | 15mm 6005A-T6 | FW | a4 | CP C2 | ISO 10042-C | CT3 | WPQR-TC-H12003 | G/TS-AL1-100-43060 | PB | 131(MIG-t) | 5087(AlMg4.5MnZr) Ø 1.2mm | 30%He+70%Ar+0.015%N2
521 |  | G-G视图(C3) | 3mm 6005A-T6 | 15mm 6005A-T6 | FW | a4 | CP C2 | ISO 10042-C | CT3 | WPQR-TC-H12003 | G/TS-AL1-100-43060 | PB | 131(MIG-t) | 5087(AlMg4.5MnZr) Ø 1.2mm | 30%He+70%Ar+0.015%N2
522 |  | G-G视图(C3) | 3mm 6005A-T6 | 15mm 6005A-T6 | FW | a4 | CP C2 | ISO 10042-C | CT3 | WPQR-TC-H12003 | G/TS-AL1-100-43060 | PB | 131(MIG-t) | 5087(AlMg4.5MnZr) Ø 1.2mm | 30%He+70%Ar+0.015%N2
523 |  | G-G视图(C4) | 3mm 6005A-T6 | 15mm 6005A-T6 | FW | a4 | CP C2 | ISO 10042-C | CT3 | WPQR-TC-H12003 | G/TS-AL1-100-43060 | PB | 131(MIG-t) | 5087(AlMg4.5MnZr) Ø 1.2mm | 30%He+70%Ar+0.015%N2
524 |  | G-G视图(C4) | 3mm 6005A-T6 | 15mm 6005A-T6 | FW | a4 | CP C2 | ISO 10042-C | CT3 | WPQR-TC-H12003 | G/TS-AL1-100-43060 | PB | 131(MIG-t) | 5087(AlMg4.5MnZr) Ø 1.2mm | 30%He+70%Ar+0.015%N2
525 |  | G-G视图(D4) | 3mm 6005A-T6 | 15mm 6005A-T6 | FW | a4 | CP C2 | ISO 10042-C | CT3 | WPQR-TC-H12003 | G/TS-AL1-100-43060 | PB | 131(MIG-t) | 5087(AlMg4.5MnZr) Ø 1.2mm | 30%He+70%Ar+0.015%N2
526 |  | G-G视图(C12) | 13mm 5083-H111 | 3mm 6005A-T6 | FW | a3 | CP C2 | ISO 10042-C | CT3 | TC-Al-pWPS-23014 | G/TS-AL1-100-13098 | PB | 131(MIG-t) | 5087(AlMg4.5MnZr) Ø 1.2mm | 30%He+70%Ar+0.015%N2
527 |  | VIII视图(A14) | 5mm 6005A-T6 | 3mm 6005A-T6 | FW | a3 | CP C2 | ISO 10042-C | CT3 | WPQR-TC-H06027 | G/TS-AL1-100-41056 | PB | 131(MIG-t) | 5087(AlMg4.5MnZr) Ø 1.2mm | 99.99%Ar
528 |  | H-H视图(C14) | 4mm 6005A-T6 | 3mm 6005A-T6 | FW | a3 | CP C2 | ISO 10042-C | CT3 | WPQR-TC-H06027 | G/TS-AL1-100-41043 | PB | 131(MIG-t) | 5087(AlMg4.5MnZr) Ø 1.2mm | 99.99%Ar
529 |  | H-H视图(C13) | 4mm 6005A-T6 | 3mm 6005A-T6 | FW | a3 | CP C2 | ISO 10042-C | CT3 | WPQR-TC-H06027 | G/TS-AL1-100-41043 | PB | 131(MIG-t) | 5087(AlMg4.5MnZr) Ø 1.2mm | 99.99%Ar
530 |  | F1-F1视图(A15) | 4mm 5083-H111 | 3mm 6005A-T6 | FW | z4 | CP C2 | ISO 10042-C | CT3 | WPQR-TC-H20025 | G/TS-AL1-100-11049 | PB | 131(MIG-t) | 5087(AlMg4.5MnZr) Ø 1.2mm | 99.99%Ar
531 |  | F1-F1视图(B15) | 4mm 5083-H111 | 3mm 6005A-T6 | FW | a3 | CP C2 | ISO 10042-C | CT3 | WPQR-TC-H20025 | G/TS-AL1-100-11050 | PF | 131(MIG-t) | 5087(AlMg4.5MnZr) Ø 1.2mm | 99.99%Ar
532 |  | F1-F1视图(B15) | 4mm 5083-H111 | 10mm 6005A-T6 | FW | a3 | CP C2 | ISO 10042-C | CT3 | WPQR-TC-H20025 | G/TS-AL1-100-13068 | PB | 131(MIG-t) | 5087(AlMg4.5MnZr) Ø 1.2mm | 30%He+70%Ar+0.015%N2
533 |  | F1-F1视图(B16) | 4mm 5083-H111 | 10mm 6005A-T6 | FW | a3 | CP C2 | ISO 10042-C | CT3 | WPQR-TC-H13017 | G/TS-AL1-100-11057 | PB | 131(MIG-t) | 5087(AlMg4.5MnZr) Ø 1.2mm | 99.99%Ar
534 |  | I视图(F16) | 4mm 5083-H111 | 3mm 6005A-T6 | FW | z4 | CP C2 | ISO 10042-C | CT3 | WPQR-TC-H20025 | G/TS-AL1-100-41070 | PB | 131(MIG-t) | 5087(AlMg4.5MnZr) Ø 1.2mm | 99.99%Ar
535 |  | I视图(E17) | 4mm 5083-H111 | 3mm 6005A-T6 | FW | z4 | CP C2 | ISO 10042-C | CT3 | WPQR-TC-H20025 | G/TS-AL1-100-11049 | PB | 131(MIG-t) | 5087(AlMg4.5MnZr) Ø 1.2mm | 99.99%Ar
536 |  | I视图(E18) | 4mm 5083-H111 | 15mm 6005A-T6 | FW | a3 | CP C2 | ISO 10042-C | CT3 | WPQR-TC-H13017 | G/TS-AL1-100-13063 | PB | 131(MIG-t) | 5087(AlMg4.5MnZr) Ø 1.2mm | 30%He+70%Ar+0.015%N2
537 |  | I视图(D18) | 4mm 5083-H111 | 3mm 6005A-T6 | FW | z4 | CP C2 | ISO 10042-C | CT3 | WPQR-TC-H20025 | G/TS-AL1-100-11049 | PB | 131(MIG-t) | 5087(AlMg4.5MnZr) Ø 1.2mm | 99.99%Ar
538 |  | I视图(D16) | 4mm 5083-H111 | 3mm 6005A-T6 | FW | z4 | CP C2 | ISO 10042-C | CT3 | WPQR-TC-H20025 | G/TS-AL1-100-41070 | PB | 131(MIG-t) | 5087(AlMg4.5MnZr) Ø 1.2mm | 99.99%Ar
539 |  | C2-C2视图(D3) | 12mm 6005A-T6 | 18mm 6005A-T6 | FW | a3 | CP C2 | ISO 10042-C | CT3 | WPQR-TC-H06030 | G/TS-AL1-100-13084 | PB | 131(MIG-t) | 5087(AlMg4.5MnZr) Ø 1.2mm | 30%He+70%Ar+0.015%N2
540 |  | C2-C2视图(D3) | 10mm 6005A-T6 | 18mm 6005A-T6 | BW | 4HY | CP C2 | ISO 10042-C | CT3 | WPQR-TC-H06028 | G/TS-AL1-100-53006 | PA | 131(MIG-t) | 5087(AlMg4.5MnZr) Ø 1.2mm | 30%He+70%Ar+0.015%N2
541 |  | C2-C2视图(D4) | 12mm 6005A-T6 | 18mm 6005A-T6 | FW | a4 | CP C2 | ISO 10042-C | CT3 | WPQR-TC-H12004 | G/TS-AL1-100-13078 | PB PF | 131(MIG-t) | 5087(AlMg4.5MnZr) Ø 1.2mm | 30%He+70%Ar+0.015%N2
542 |  | II视图(E5) | 10mm 6005A-T6 | 3mm 6005A-T6 | FW | a4 | CP C2 | ISO 10042-C | CT3 | WPQR-TC-H12012 | G/TS-AL1-100-43055 | PB | 131(MIG-t) | 5087(AlMg4.5MnZr) Ø 1.2mm | 30%He+70%Ar+0.015%N2
543 |  | III视图(E6) | 10mm 6005A-T6 | 3mm 6005A-T6 | FW | a4 | CP C2 | ISO 10042-C | CT3 | WPQR-TC-H12012 | G/TS-AL1-100-43055 | PB | 131(MIG-t) | 5087(AlMg4.5MnZr) Ø 1.2mm | 30%He+70%Ar+0.015%N2
544 |  | J-J视图(D8) | 12mm 6005A-T6 | 20mm 6005A-T6 | BW | 6HY | CP C2 | ISO 10042-C | CT3 | WPQR-TC-H12014 | G/TS-AL1-100-53051 | PA | 131(MIG-t) | 5087(AlMg4.5MnZr) Ø 1.2mm | 30%He+70%Ar+0.015%N2
545 |  | J-J视图(E9) | 5mm 6005A-T6 | 3mm 6005A-T6 | FW | a4/a4 | CP C2 | ISO 10042-C | CT3 | G/TS-AL1-100-11040 | G/TS-AL1-100-11040 | PB | 131(MIG-t) | 5087(AlMg4.5MnZr) Ø 1.2mm | 99.99%Ar
546 |  | XXIV视图(E8) | 8mm 5083-H111 | 3mm 6005A-T6 | FW | a3 | CP C2 | ISO 10042-C | CT3 | WPQR-TC-H13019 | G/TS-AL1-100-43046 | PB | 131(MIG-t) | 5087(AlMg4.5MnZr) Ø 1.2mm | 30%He+70%Ar+0.015%N2
547 |  | Q-Q视图(D11) | 4mm 5083-H111 | 4mm 5083-H111 | BW | 3Y | CP C2 | ISO 10042-C | CT3 | WPQR-TC-H06026 | G/TS-AL1-100-51065 | PF | 131(MIG-t) | 5087(AlMg4.5MnZr) Ø 1.2mm | 99.99%Ar
548 |  | Q-Q视图(E11) | 4mm 5083-H111 | 3mm 6005A-T6 | BW | 3HY | CP C2 | ISO 10042-C | CT3 | WPQR-TC-H13018 | G/TS-AL1-100-51061 | PA | 131(MIG-t) | 5087(AlMg4.5MnZr) Ø 1.2mm | 99.99%Ar
549 |  | Q-Q视图(D13) | 12mm 5083-H111 | 3mm 6005A-T6 | FW | a4 | CP C2 | ISO 10042-C | CT3 | TC-Al-pWPS-23014 | G/TS-AL1-100-43071 | PB | 131(MIG-t) | 5087(AlMg4.5MnZr) Ø 1.2mm | 30%He+70%Ar+0.015%N2
550 |  | Q-Q视图(E13) | 4mm 5083-H111 | 3mm 6005A-T6 | FW | a3 | CP C2 | ISO 10042-C | CT3 | WPQR-TC-H06027 | G/TS-AL1-100-11023 | PB | 131(MIG-t) | 5087(AlMg4.5MnZr) Ø 1.2mm | 99.99%Ar
551 |  | XXIII视图(G4) | 4mm 6005A-T6 | 4mm 6005A-T6 | BW | 3HY | CP C2 | ISO 10042-C | CT3 | WPQR-TC-H06026 | G/TS-AL1-100-51002 | PF | 131(MIG-t) | 5087(AlMg4.5MnZr) Ø 1.2mm | 99.99%Ar
552 |  | XXIII视图(H5) | 4mm 6005A-T6 | 6mm 6005A-T6 | FW | a3 | CP C2 | ISO 10042-C | CT3 | WPQR-TC-H06027 | G/TS-AL1-100-11017 | PF | 131(MIG-t) | 5087(AlMg4.5MnZr) Ø 1.2mm | 99.99%Ar
553 |  | XI视图(G6) | 5mm 6005A-T6 | 3mm 6005A-T6 | FW | a3 | CP C2 | ISO 10042-C | CT3 | WPQR-TC-H06027 | G/TS-AL1-100-41056 | PB | 131(MIG-t) | 5087(AlMg4.5MnZr) Ø 1.2mm | 99.99%Ar
554 |  | XI视图(H8) | 12mm 5083-H111 | 3mm 6005A-T6 | FW | a3 | CP C2 | ISO 10042-C | CT3 | WPQR-TC-H12003 | G/TS-AL1-100-43061 | PB | 131(MIG-t) | 5087(AlMg4.5MnZr) Ø 1.2mm | 30%He+70%Ar+0.015%N2
555 |  | Z-Z视图(G9) | 5mm 6005A-T6 | 3mm 6005A-T6 | FW | a3 | CP C2 | ISO 10042-C | CT3 | WPQR-TC-H06027 | G/TS-AL1-100-41056 | PB | 131(MIG-t) | 5087(AlMg4.5MnZr) Ø 1.2mm | 99.99%Ar
556 |  | Z-Z视图(G9) | 12mm 5083-H111 | 3mm 6005A-T6 | FW | a3 | CP C2 | ISO 10042-C | CT3 | WPQR-TC-H12003 | G/TS-AL1-100-43061 | PB | 131(MIG-t) | 5087(AlMg4.5MnZr) Ø 1.2mm | 30%He+70%Ar+0.015%N2
557 |  | Z-Z视图(G9) | 5mm 6005A-T6 | 3mm 6005A-T6 | FW | a3 | CP C2 | ISO 10042-C | CT3 | WPQR-TC-H06027 | G/TS-AL1-100-41056 | PB | 131(MIG-t) | 5087(AlMg4.5MnZr) Ø 1.2mm | 99.99%Ar
558 |  | Z-Z视图(H9) | 3mm 5083-H111 | 3mm 6005A-T6 | FW | a3 | CP C2 | ISO 10042-C | CT3 | WPQR-TC-H06027 | G/TS-AL1-100-11023 | PB | 131(MIG-t) | 5087(AlMg4.5MnZr) Ø 1.2mm | 99.99%Ar
559 |  | XXI视图(G11) | 5mm 6005A-T6 | 3mm 6005A-T6 | FW | a3 | CP C2 | ISO 10042-C | CT3 | WPQR-TC-H06027 | G/TS-AL1-100-41056 | PB | 131(MIG-t) | 5087(AlMg4.5MnZr) Ø 1.2mm | 99.99%Ar
560 |  | XXI视图(G15) | 5mm 6005A-T6 | 3mm 6005A-T6 | FW | a3 | CP C2 | ISO 10042-C | CT3 | WPQR-TC-H06027 | G/TS-AL1-100-41056 | PB | 131(MIG-t) | 5087(AlMg4.5MnZr) Ø 1.2mm | 99.99%Ar
561 |  | XXI视图(H15) | 5mm 6005A-T6 | 18mm 6005A-T6 | FW | a3 | CP C2 | ISO 10042-C | CT3 | WPQR-TC-H12013 | G/TS-AL1-100-43050 | PB | 131(MIG-t) | 5087(AlMg4.5MnZr) Ø 1.2mm | 30%He+70%Ar+0.015%N2
562 | 4车底架组成 CCD2035-13-00-0000-04-G2 （设计图），3/5 | 主视图(C15) | 13mm 5083-H111 | 3mm 6005A-T6 | FW | a3 | CP C2 | ISO 10042-C | CT3 | WPQR-TC-H16028 | G/TS-AL2-100-13024 | PB | 141(TIG-m) | 5087(AlMg4.5MnZr) Ø 3.2mm | 30%He+70%Ar+0.015%N2
563 |  | 后视图(D16) | 3.4mm 5083-H111 | 3mm 6005A-T6 | FW | a3 | CP C2 | ISO 10042-C | CT3 | WPQR-TC-H06027 | G/TS-AL1-100-11023 | PB | 131(MIG-t) | 5087(AlMg4.5MnZr) Ø 1.2mm | 99.99%Ar
564 | 4车底架组成 CCD2035-13-00-0000-04-G2 （设计图），4/5 | VI视图(B2) | 5mm 5083-H111 | 7mm 6005A-T6 | FW | a3 | CP C2 | ISO 10042-C | CT3 | WPQR-TC-H20025 | G/TS-AL1-100-41069 | PB | 131(MIG-t) | 5087(AlMg4.5MnZr) Ø 1.2mm | 99.99%Ar
565 |  | VI视图(C2) | 5mm 5083-H111 | 3mm 6005A-T6 | FW | a3 | CP C2 | ISO 10042-C | CT3 | WPQR-TC-H20025 | G/TS-AL1-100-41019 | PB | 131(MIG-t) | 5087(AlMg4.5MnZr) Ø 1.2mm | 99.99%Ar
566 |  | VI视图(B4) | 6mm 6005A-T6 | 3mm 6005A-T6 | FW | a3 | CP C2 | ISO 10042-C | CT3 | WPQR-TC-H20025 | G/TS-AL1-100-41061 | PB | 131(MIG-t) | 5087(AlMg4.5MnZr) Ø 1.2mm | 99.99%Ar
567 |  | VI视图(C3) | 6mm 6005A-T6 | 3mm 6005A-T6 | FW | a3 | CP C2 | ISO 10042-C | CT3 | WPQR-TC-H20025 | G/TS-AL1-100-41061 | PB | 131(MIG-t) | 5087(AlMg4.5MnZr) Ø 1.2mm | 99.99%Ar
568 |  | V视图(B5) | 6mm 6005A-T6 | 3mm 6005A-T6 | FW | a3 | CP C2 | ISO 10042-C | CT3 | WPQR-TC-H20025 | G/TS-AL1-100-41061 | PB | 131(MIG-t) | 5087(AlMg4.5MnZr) Ø 1.2mm | 99.99%Ar
569 |  | VI视图(C5) | 5mm 5083-H111 | 3mm 6005A-T6 | FW | a3 | CP C2 | ISO 10042-C | CT3 | WPQR-TC-H20025 | G/TS-AL1-100-41019 | PB | 131(MIG-t) | 5087(AlMg4.5MnZr) Ø 1.2mm | 99.99%Ar
570 |  | VI视图(C5) | 5mm 5083-H111 | 7mm 6005A-T6 | FW | a3 | CP C2 | ISO 10042-C | CT3 | WPQR-TC-H20025 | G/TS-AL1-100-41069 | PB | 131(MIG-t) | 5087(AlMg4.5MnZr) Ø 1.2mm | 99.99%Ar
571 |  | VI视图(C6) | 6mm 6005A-T6 | 3mm 6005A-T6 | FW | a3 | CP C2 | ISO 10042-C | CT3 | WPQR-TC-H20025 | G/TS-AL1-100-41061 | PB | 131(MIG-t) | 5087(AlMg4.5MnZr) Ø 1.2mm | 99.99%Ar
572 |  | XXV视图(B8) | 5mm 5083-H111 | 7mm 6005A-T6 | FW | a3 | CP C2 | ISO 10042-C | CT3 | WPQR-TC-H20025 | G/TS-AL1-100-41069 | PB | 131(MIG-t) | 5087(AlMg4.5MnZr) Ø 1.2mm | 99.99%Ar
573 |  | XXV视图(C8) | 5mm 5083-H111 | 3mm 6005A-T6 | FW | a3 | CP C2 | ISO 10042-C | CT3 | WPQR-TC-H20025 | G/TS-AL1-100-41019 | PB | 131(MIG-t) | 5087(AlMg4.5MnZr) Ø 1.2mm | 99.99%Ar
574 |  | A1-A1视图(B13) | 5mm 6005A-T6 | 3mm 6005A-T6 | FW | a3 | CP C2 | ISO 10042-C | CT3 | WPQR-TC-H06027 | G/TS-AL1-100-41056 | PB | 131(MIG-t) | 5087(AlMg4.5MnZr) Ø 1.2mm | 99.99%Ar
575 |  | A1-A1视图(C13) | 5mm 6005A-T6 | 3mm 6005A-T6 | FW | a3 | CP C2 | ISO 10042-C | CT3 | WPQR-TC-H06027 | G/TS-AL1-100-41056 | PB | 131(MIG-t) | 5087(AlMg4.5MnZr) Ø 1.2mm | 99.99%Ar
576 |  | A1-A1视图(C13) | 5mm 6005A-T6 | 3mm 6005A-T6 | FW | a3 | CP C2 | ISO 10042-C | CT3 | WPQR-TC-H06027 | G/TS-AL1-100-41056 | PB | 131(MIG-t) | 5087(AlMg4.5MnZr) Ø 1.2mm | 99.99%Ar
577 |  | B1-B1视图(B15) | 5mm 6005A-T6 | 3mm 6005A-T6 | FW | a3 | CP C2 | ISO 10042-C | CT3 | WPQR-TC-H06027 | G/TS-AL1-100-41056 | PB | 131(MIG-t) | 5087(AlMg4.5MnZr) Ø 1.2mm | 99.99%Ar
578 |  | B1-B1视图(C15) | 5mm 6005A-T6 | 3mm 6005A-T6 | FW | a3 | CP C2 | ISO 10042-C | CT3 | WPQR-TC-H06027 | G/TS-AL1-100-41056 | PB | 131(MIG-t) | 5087(AlMg4.5MnZr) Ø 1.2mm | 99.99%Ar
579 |  | B1-B1视图(C15) | 5mm 6005A-T6 | 3mm 6005A-T6 | FW | a3 | CP C2 | ISO 10042-C | CT3 | WPQR-TC-H06027 | G/TS-AL1-100-41056 | PB | 131(MIG-t) | 5087(AlMg4.5MnZr) Ø 1.2mm | 99.99%Ar
580 |  | VII视图(F5) | 6mm 6005A-T6 | 3mm 6005A-T6 | FW | a3 | CP C2 | ISO 10042-C | CT3 | WPQR-TC-H20025 | G/TS-AL1-100-41061 | PB | 131(MIG-t) | 5087(AlMg4.5MnZr) Ø 1.2mm | 99.99%Ar
581 |  | VII视图(E7) | 6mm 6005A-T6 | 3mm 6005A-T6 | FW | a3 | CP C2 | ISO 10042-C | CT3 | WPQR-TC-H20025 | G/TS-AL1-100-41061 | PB | 131(MIG-t) | 5087(AlMg4.5MnZr) Ø 1.2mm | 99.99%Ar
582 |  | VII视图(F7) | 6mm 6005A-T6 | 3mm 6005A-T6 | FW | a3 | CP C2 | ISO 10042-C | CT3 | WPQR-TC-H20025 | G/TS-AL1-100-41061 | PB | 131(MIG-t) | 5087(AlMg4.5MnZr) Ø 1.2mm | 99.99%Ar
583 |  | VII视图(E8) | 6mm 6005A-T6 | 3mm 6005A-T6 | FW | a3 | CP C2 | ISO 10042-C | CT3 | WPQR-TC-H20025 | G/TS-AL1-100-41061 | PB | 131(MIG-t) | 5087(AlMg4.5MnZr) Ø 1.2mm | 99.99%Ar
584 |  | VII视图(F8) | 5mm 5083-H111 | 3mm 6005A-T6 | FW | a3 | CP C2 | ISO 10042-C | CT3 | WPQR-TC-H20025 | G/TS-AL1-100-41019 | PB | 131(MIG-t) | 5087(AlMg4.5MnZr) Ø 1.2mm | 99.99%Ar
585 |  | VII视图(G8) | 5mm 5083-H111 | 7mm 6005A-T6 | FW | a3 | CP C2 | ISO 10042-C | CT3 | WPQR-TC-H20025 | G/TS-AL1-100-41069 | PB | 131(MIG-t) | 5087(AlMg4.5MnZr) Ø 1.2mm | 99.99%Ar
586 |  | W-W视图(E11) | 6mm 6005A-T6 | 3mm 6005A-T6 | FW | a3 | CP C2 | ISO 10042-C | CT3 | WPQR-TC-H20025 | G/TS-AL1-100-41061 | PB | 131(MIG-t) | 5087(AlMg4.5MnZr) Ø 1.2mm | 99.99%Ar
587 |  | W-W视图(E11) | 8mm 6005A-T6 | 3mm 6005A-T6 | FW | a3 | CP C2 | ISO 10042-C | CT3 | WPQR-TC-H12012 | G/TS-AL1-100-13027 | PB | 131(MIG-t) | 5087(AlMg4.5MnZr) Ø 1.2mm | 30%He+70%Ar+0.015%N2
588 |  | XXX视图(G10) | 5mm 6005A-T6 | 3mm 6005A-T6 | FW | a3 | CP C2 | ISO 10042-C | CT3 | WPQR-TC-H06027 | G/TS-AL1-100-41056 | PB | 131(MIG-t) | 5087(AlMg4.5MnZr) Ø 1.2mm | 99.99%Ar
589 |  | Y-Y视图(E12) | 8mm 6005A-T6 | 7mm 6005A-T6 | FW | a3 | CP C2 | ISO 10042-C | CT3 | WPQR-TC-H12003 | G/TS-AL1-100-13061 | PB | 131(MIG-t) | 5087(AlMg4.5MnZr) Ø 1.2mm | 30%He+70%Ar+0.015%N2
590 |  | XV视图(G14) | 3.4mm 5083-H111 | 3mm 6005A-T6 | FW | a3 | CP C2 | ISO 10042-C | CT3 | WPQR-TC-H06027 | G/TS-AL1-100-11023 | PB | 131(MIG-t) | 5087(AlMg4.5MnZr) Ø 1.2mm | 99.99%Ar
591 |  | XV视图(H14) | 5mm 6005A-T6 | 3mm 6005A-T6 | FW | a3 | CP C2 | ISO 10042-C | CT3 | WPQR-TC-H06027 | G/TS-AL1-100-41056 | PB | 131(MIG-t) | 5087(AlMg4.5MnZr) Ø 1.2mm | 99.99%Ar
592 |  | XIV视图(E14) | 5mm 6005A-T6 | 15mm 6005A-T6 | FW | a3 | CP C2 | ISO 10042-C | CT3 | WPQR-TC-H12012 | G/TS-AL1-100-43063 | PB | 131(MIG-t) | 5087(AlMg4.5MnZr) Ø 1.2mm | 30%He+70%Ar+0.015%N2
593 |  | XIV视图(E15) | 5mm 6005A-T6 | 15mm 6005A-T6 | FW | a3 | CP C2 | ISO 10042-C | CT3 | WPQR-TC-H12012 | G/TS-AL1-100-43063 | PB | 131(MIG-t) | 5087(AlMg4.5MnZr) Ø 1.2mm | 30%He+70%Ar+0.015%N2
594 |  | XIV视图(E15) | 5mm 6005A-T6 | 15mm 6005A-T6 | FW | a3 | CP C2 | ISO 10042-C | CT3 | WPQR-TC-H12012 | G/TS-AL1-100-43063 | PB | 131(MIG-t) | 5087(AlMg4.5MnZr) Ø 1.2mm | 30%He+70%Ar+0.015%N2
595 |  | XIV视图(E18) | 5mm 6005A-T6 | 15mm 6005A-T6 | FW | a3 | CP C2 | ISO 10042-C | CT3 | WPQR-TC-H12012 | G/TS-AL1-100-43063 | PB | 131(MIG-t) | 5087(AlMg4.5MnZr) Ø 1.2mm | 30%He+70%Ar+0.015%N2
596 |  | XIV视图(F18) | 5mm 6005A-T6 | 15mm 6005A-T6 | FW | a3 | CP C2 | ISO 10042-C | CT3 | WPQR-TC-H12012 | G/TS-AL1-100-43063 | PB | 131(MIG-t) | 5087(AlMg4.5MnZr) Ø 1.2mm | 30%He+70%Ar+0.015%N2
597 | 4车底架组成 CCD2035-13-00-0000-04-G2 （设计图），5/5 | 仰视图(C5) | 5mm 6005A-T6 | 18mm 6005A-T6 | FW | a3 | CP C2 | ISO 10042-C | CT3 | WPQR-TC-H12013 | G/TS-AL1-100-43050 | PB | 131(MIG-t) | 5087(AlMg4.5MnZr) Ø 1.2mm | 30%He+70%Ar+0.015%N2
598 |  | 仰视图(C9) | 5mm 6005A-T6 | 18mm 6005A-T6 | FW | a3 | CP C2 | ISO 10042-C | CT3 | WPQR-TC-H12013 | G/TS-AL1-100-43050 | PB | 131(MIG-t) | 5087(AlMg4.5MnZr) Ø 1.2mm | 30%He+70%Ar+0.015%N2
599 |  | 仰视图(C16) | 5mm 6005A-T6 | 18mm 6005A-T6 | FW | a3 | CP C2 | ISO 10042-C | CT3 | WPQR-TC-H12013 | G/TS-AL1-100-43050 | PB | 131(MIG-t) | 5087(AlMg4.5MnZr) Ø 1.2mm | 30%He+70%Ar+0.015%N2
600 |  | M-M视图(E2) | 6mm 5083-H111 | 8mm 6005A-T6 | FW | a3 | CP C2 | ISO 10042-C | CT3 | WPQR-TC-H13019 | G/TS-AL1-100-13075 | PB | 131(MIG-t) | 5087(AlMg4.5MnZr) Ø 1.2mm | 30%He+70%Ar+0.015%N2
601 |  | M-M视图(F2) | 6mm 5083-H111 | 8mm 6005A-T6 | FW | a3 | CP C2 | ISO 10042-C | CT3 | WPQR-TC-H13019 | G/TS-AL1-100-13075 | PB PF | 131(MIG-t) | 5087(AlMg4.5MnZr) Ø 1.2mm | 30%He+70%Ar+0.015%N2
602 |  | M-M视图(F4) | 6mm 5083-H111 | 8mm 6005A-T6 | FW | a3 | CP C2 | ISO 10042-C | CT3 | WPQR-TC-H13019 | G/TS-AL1-100-13075 | PB PF | 131(MIG-t) | 5087(AlMg4.5MnZr) Ø 1.2mm | 30%He+70%Ar+0.015%N2
603 |  | XVI视图(E5) | 5mm 6005A-T6 | 18mm 6005A-T6 | FW | a3 | CP C2 | ISO 10042-C | CT3 | WPQR-TC-H12013 | G/TS-AL1-100-43050 | PB | 131(MIG-t) | 5087(AlMg4.5MnZr) Ø 1.2mm | 30%He+70%Ar+0.015%N2
604 |  | XVII视图(E7) | 5mm 6005A-T6 | 3mm 6005A-T6 | FW | a3 | CP C2 | ISO 10042-C | CT3 | WPQR-TC-H06027 | G/TS-AL1-100-41056 | PB | 131(MIG-t) | 5087(AlMg4.5MnZr) Ø 1.2mm | 99.99%Ar
605 |  | XVIII视图(E8) | 20mm 5083-H111 | 3mm 6005A-T6 | FW | a3 | CP C2 | ISO 10042-C | CT3 | WPQR-TC-H12003 | G/TS-AL1-100-43057 | PB | 131(MIG-t) | 5087(AlMg4.5MnZr) Ø 1.2mm | 30%He+70%Ar+0.015%N2
606 |  | XIX视图(E11) | 10mm 5083-H111 | 3mm 6005A-T6 | FW | a3 | CP C2 | ISO 10042-C | CT3 | WPQR-TC-H12003 | G/TS-AL1-100-43027 | PB | 131(MIG-t) | 5087(AlMg4.5MnZr) Ø 1.2mm | 30%He+70%Ar+0.015%N2
607 |  | C1-C1视图(E12) | 3mm 5083-H111 | 3mm 6005A-T6 | FW | a3 | CP C2 | ISO 10042-C | CT3 | WPQR-TC-H06027 | G/TS-AL1-100-11023 | PB | 131(MIG-t) | 5087(AlMg4.5MnZr) Ø 1.2mm | 99.99%Ar
608 |  | C1-C1视图(E13) | 3mm 5083-H111 | 3mm 6005A-T6 | FW | a3 | CP C2 | ISO 10042-C | CT3 | WPQR-TC-H06027 | G/TS-AL1-100-11023 | PB | 131(MIG-t) | 5087(AlMg4.5MnZr) Ø 1.2mm | 99.99%Ar
609 |  | D-D视图(E15) | 8mm 5083-H111 | 7mm 6005A-T6 | FW | a4 | CP C2 | ISO 10042-C | CT3 | TC-Al-pWPS-23014 | G/TS-AL1-100-43058 | PB PF | 131(MIG-t) | 5087(AlMg4.5MnZr) Ø 1.2mm | 30%He+70%Ar+0.015%N2
610 |  | D1-D1视图(E16) | 13mm 5083-H111 | 18mm 6005A-T6 | FW | a3 | CP C2 | ISO 10042-C | CT3 | WPQR-TC-H16028 | G/TS-AL2-100-13019 | PB PF | 141(TIG-m) | 5087(AlMg4.5MnZr) Ø 3.2mm | 30%He+70%Ar+0.015%N2
611 |  | XX视图(E17) | 10mm 6005A-T6 | 15mm 6005A-T6 | FW | a3 | CP C2 | ISO 10042-C | CT3 | WPQR-TC-H12003 | G/TS-AL1-100-43073 | PB | 131(MIG-t) | 5087(AlMg4.5MnZr) Ø 1.2mm | 30%He+70%Ar+0.015%N2
612 |  | XX视图(E17) | 43mm 6005A-T6 | 15mm 6005A-T6 | FW | a3 | CP C2 | ISO 10042-C | CT3 | WPQR-TC-H12003 | G/TS-AL1-100-13101 | PB | 131(MIG-t) | 5087(AlMg4.5MnZr) Ø 1.2mm | 30%He+70%Ar+0.015%N2
613 |  | XXIX视图(G10) | 4mm 6005A-T6 | 18mm 6005A-T6 | FW | a3 | CP C2 | ISO 10042-C | CT3 | WPQR-TC-H12013 | G/TS-AL1-100-43050 | PB | 131(MIG-t) | 5087(AlMg4.5MnZr) Ø 1.2mm | 30%He+70%Ar+0.015%N2
614 | 4车地板组成 CCD2035-13-01-0000-04-B （设计图），1/1 | I视图(G2) | 4mm 6005A-T6 | 7mm 6005A-T6 | BW | 3HY | CP C2 | ISO 10042-C | CT3 | WPQR-TC-H13018 | G/TS-AL1-100-51061 | PA | 131(MIG-t) | 5087(AlMg4.5MnZr) Ø 1.2mm | 99.99%Ar
615 |  | I视图(G3) | 8mm 5083-H111 | 7mm 6005A-T6 | BW | 5HY | CP C2 | ISO 10042-C | CT3 | WPQR-TC-H13013 | G/TS-AL1-100-53040 | PA PC | 131(MIG-t) | 5087(AlMg4.5MnZr) Ø 1.2mm | 30%He+70%Ar+0.015%N2
616 |  | I视图(G3) | 8mm 5083-H111 | 8mm 6005A-T6 | BW | 8V | CP C2 | ISO 10042-C | CT3 | WPQR-TC-H13020 | G/TS-AL1-100-23099 | PA | 131(MIG-t) | 5087(AlMg4.5MnZr) Ø 1.2mm | 30%He+70%Ar+0.015%N2
617 |  | I视图(F3) | 8mm 5083-H111 | 7mm 6005A-T6 | FW | a3 | CP C2 | ISO 10042-C | CT3 | TC-Al-pWPS-23014 | G/TS-AL1-100-43058 | PB | 131(MIG-t) | 5087(AlMg4.5MnZr) Ø 1.2mm | 30%He+70%Ar+0.015%N2
618 |  | A-A视图(F5) | 4mm 5083-H111 | 3mm 6005A-T6 | FW | a3 | CP C2 | ISO 10042-C | CT3 | WPQR-TC-H13017 | G/TS-AL1-100-11057 | PB | 131(MIG-t) | 5087(AlMg4.5MnZr) Ø 1.2mm | 99.99%Ar
619 |  | A-A视图(F6) | 3mm 6005A-T6 | 4mm 6005A-T6 | BW | 3V | CP C2 | ISO 10042-C | CT3 | WPQR-TC-H06026 | G/TS-AL1-100-21008 | PA | 131(MIG-t) | 5087(AlMg4.5MnZr) Ø 1.2mm | 99.99%Ar
620 |  | A-A视图(G6) | 3mm 6005A-T6 | 4mm 6005A-T6 | BW | 3V | CP C2 | ISO 10042-C | CT3 | WPQR-TC-H06026 | G/TS-AL1-100-21008 | PA | 131(MIG-t) | 5087(AlMg4.5MnZr) Ø 1.2mm | 99.99%Ar
621 |  | A-A视图(G5) | 3mm 6005A-T6 | 4mm 5083-H111 | FW | a3 | CP C2 | ISO 10042-C | CT3 | WPQR-TC-H13017 | G/TS-AL1-100-11057 | PB | 131(MIG-t) | 5087(AlMg4.5MnZr) Ø 1.2mm | 99.99%Ar
622 |  | B视图(F8) | 8mm 5083-H111 | 7mm 6005A-T6 | BW | 8HV | CP C2 | ISO 10042-C | CT3 | WPQR-TC-H13020 | G/TS-AL1-100-33075 | PC | 131(MIG-t) | 5087(AlMg4.5MnZr) Ø 1.2mm | 30%He+70%Ar+0.015%N2
623 |  | B视图(G8) | 8mm 5083-H111 | 5mm 6005A-T6 | BW | 3HY | CP C2 | ISO 10042-C | CT3 | WPQR-TC-H13020 | G/TS-AL1-100-53041 | PF | 131(MIG-t) | 5087(AlMg4.5MnZr) Ø 1.2mm | 30%He+70%Ar+0.015%N2
624 |  | II视图(G14) | 8mm 5083-H111 | 5mm 6005A-T6 | BW | 3HY | CP C2 | ISO 10042-C | CT3 | WPQR-TC-H13020 | G/TS-AL1-100-53041 | PF | 131(MIG-t) | 5087(AlMg4.5MnZr) Ø 1.2mm | 30%He+70%Ar+0.015%N2
625 | 5车底架组成 CCD2035-13-00-0000-05-H4 （设计图），1/5 | 俯视图(B14) | 4mm 6005A-T6 | 6mm 6005A-T6 | BW | 2HY | CP C2 | ISO 10042-C | CT3 | WPQR-TC-H06026 | G/TS-AL1-100-51064 | PA | 131(MIG-t) | 5087(AlMg4.5MnZr) Ø 1.2mm | 99.99%Ar
626 |  | 俯视图(C14) | 4mm 6005A-T6 | 6mm 6005A-T6 | BW | 2HY | CP C2 | ISO 10042-C | CT3 | WPQR-TC-H06026 | G/TS-AL1-100-51064 | PA | 131(MIG-t) | 5087(AlMg4.5MnZr) Ø 1.2mm | 99.99%Ar
627 |  | 主视图(D14) | 4mm 6005A-T6 | 5mm 6005A-T6 | BW | 3HY | CP C2 | ISO 10042-C | CT3 | WPQR-TC-H06026 | G/TS-AL1-100-51002 | PF | 131(MIG-t) | 5087(AlMg4.5MnZr) Ø 1.2mm | 99.99%Ar
628 |  | D2-D2视图(C15) | 4mm 6005A-T6 | 18mm 6005A-T6 | FW | a4 | CP C2 | ISO 10042-C | CT3 | WPQR-TC-H12003 | G/TS-AL1-100-13087 | PB PF | 131(MIG-t) | 5087(AlMg4.5MnZr) Ø 1.2mm | 30%He+70%Ar+0.015%N2
629 |  | B2-B2视图(C17) | 4mm 6005A-T6 | 18mm 6005A-T6 | FW | a4 | CP C2 | ISO 10042-C | CT3 | WPQR-TC-H12003 | G/TS-AL1-100-13087 | PB PF | 131(MIG-t) | 5087(AlMg4.5MnZr) Ø 1.2mm | 30%He+70%Ar+0.015%N2
630 |  | E2-E2视图(E15) | 4mm 5083-H111 | 4mm 5083-H111 | BW | 2Y | CP C2 | ISO 10042-C | CT3 | WPQR-TC-H06036 | G/TS-AL1-100-51031 | PC | 131(MIG-t) | 5087(AlMg4.5MnZr) Ø 1.2mm | 99.99%Ar
631 |  | E2-E2视图(F15) | 4mm 5083-H111 | 4mm 5083-H111 | BW | 2Y | CP C2 | ISO 10042-C | CT3 | WPQR-TC-H06036 | G/TS-AL1-100-51031 | PC | 131(MIG-t) | 5087(AlMg4.5MnZr) Ø 1.2mm | 99.99%Ar
632 |  | E2-E2视图(E18) | 4mm 5083-H111 | 4mm 6005A-T6 | FW | a3 | CP C2 | ISO 10042-C | CT3 | WPQR-TC-H20025 | G/TS-AL1-100-11050 | PB PF | 131(MIG-t) | 5087(AlMg4.5MnZr) Ø 1.2mm | 99.99%Ar
633 |  | A2-A2视图(F15) | 4mm 6005A-T6 | 6mm 6005A-T6 | BW | 4HV | CP C2 | ISO 10042-C | CT3 | WPQR-TC-H06026 | G/TS-AL1-100-31024 | PC | 131(MIG-t) | 5087(AlMg4.5MnZr) Ø 1.2mm | 99.99%Ar
634 |  | E2-E2视图(G18) | 4mm 5083-H111 | 4mm 6005A-T6 | FW | a3 | CP C2 | ISO 10042-C | CT3 | WPQR-TC-H20025 | G/TS-AL1-100-11050 | PB PF | 131(MIG-t) | 5087(AlMg4.5MnZr) Ø 1.2mm | 99.99%Ar
635 |  | A视图(G2) | 8mm 6005A-T6 | 8mm 6005A-T6 | BW | 8V | CP C2 | ISO 10042-C | CT3 | WPQR-TC-H20025 | G/TS-AL1-100-23100 | PC | 131(MIG-t) | 5087(AlMg4.5MnZr) Ø 1.2mm | 30%He+70%Ar+0.015%N2
636 |  | L-L视图(G5) | 4mm 6005A-T6 | 6mm 6005A-T6 | BW | 4HV | CP C2 | ISO 10042-C | CT3 | WPQR-TC-H06026 | G/TS-AL1-100-31024 | PC | 131(MIG-t) | 5087(AlMg4.5MnZr) Ø 1.2mm | 99.99%Ar
637 |  | L-L视图(G8) | 3mm 6005A-T6 | 6mm 6005A-T6 | FW | a3 | CP C2 | ISO 10042-C | CT3 | WPQR-TC-H06027 | G/TS-AL1-100-11017 | PB PF | 131(MIG-t) | 5087(AlMg4.5MnZr) Ø 1.2mm | 99.99%Ar
638 |  | L-L视图(H8) | 4mm 5083-H111 | 4mm 6005A-T6 | FW | a3 | CP C2 | ISO 10042-C | CT3 | WPQR-TC-H20025 | G/TS-AL1-100-11050 | PB PF | 131(MIG-t) | 5087(AlMg4.5MnZr) Ø 1.2mm | 99.99%Ar
639 |  | K-K视图(H10) | 4mm 5083-H111 | 4mm 6005A-T6 | FW | a3 | CP C2 | ISO 10042-C | CT3 | WPQR-TC-H20025 | G/TS-AL1-100-11050 | PB PF | 131(MIG-t) | 5087(AlMg4.5MnZr) Ø 1.2mm | 99.99%Ar
640 |  | XI视图(G11) | 4mm 5083-H111 | 4mm 5083-H111 | FW | a3 | CP C2 | ISO 10042-C | CT3 | WPQR-TC-H06027 | G/TS-AL1-100-11058 | PB | 131(MIG-t) | 5087(AlMg4.5MnZr) Ø 1.2mm | 99.99%Ar
641 |  | XI视图(H11) | 4mm 6005A-T6 | 6mm 6005A-T6 | BW | 3HY | CP C2 | ISO 10042-C | CT3 | WPQR-TC-H13018 | G/TS-AL1-100-51061 | PA | 131(MIG-t) | 5087(AlMg4.5MnZr) Ø 1.2mm | 99.99%Ar
642 |  | XI视图(H12) | 4mm 6005A-T6 | 6mm 6005A-T6 | BW | 2HY | CP C2 | ISO 10042-C | CT3 | WPQR-TC-H06026 | G/TS-AL1-100-51064 | PC | 131(MIG-t) | 5087(AlMg4.5MnZr) Ø 1.2mm | 99.99%Ar
643 |  | W-W视图(H13) | 4mm 6005A-T6 | 5mm 6005A-T6 | FW | a3 | CP C2 | ISO 10042-C | CT3 | WPQR-TC-H06033 | G/TS-AL2-100-13018 | PB | 141(TIG-m) | 5087(AlMg4.5MnZr) Ø 1.2mm | 99.99%Ar
644 |  | P-P视图(H14) | 3mm 6005A-T6 | 18mm 6005A-T6 | FW | a3 | CP C2 | ISO 10042-C | CT3 | WPQR-TC-H20025 | G/TS-AL1-100-13086 | PB PF | 131(MIG-t) | 5087(AlMg4.5MnZr) Ø 1.2mm | 30%He+70%Ar+0.015%N2
645 |  | N-N视图(H15) | 3mm 6005A-T6 | 18mm 6005A-T6 | FW | a3 | CP C2 | ISO 10042-C | CT3 | WPQR-TC-H20025 | G/TS-AL1-100-13086 | PB PF | 131(MIG-t) | 5087(AlMg4.5MnZr) Ø 1.2mm | 30%He+70%Ar+0.015%N2
646 | 5车底架组成 CCD2035-13-00-0000-05-H4 （设计图），2/5 | G-G视图(B2) | 3mm 6005A-T6 | 5mm 6005A-T6 | FW | a4 | CP C2 | ISO 10042-C | CT3 | WPQR-TC-H06027 | G/TS-AL1-100-11029 | PB | 131(MIG-t) | 5087(AlMg4.5MnZr) Ø 1.2mm | 99.99%Ar
647 |  | G-G视图(A5) | 3mm 6005A-T6 | 15mm 6005A-T6 | FW | a4 | CP C2 | ISO 10042-C | CT3 | WPQR-TC-H12003 | G/TS-AL1-100-43060 | PB | 131(MIG-t) | 5087(AlMg4.5MnZr) Ø 1.2mm | 30%He+70%Ar+0.015%N2
648 |  | G-G视图(C13) | 3mm 6005A-T6 | 13mm 6005A-T6 | FW | a3 | CP C2 | ISO 10042-C | CT3 | TC-Al-pWPS-23014 | G/TS-AL1-100-13098 | PB | 131(MIG-t) | 5087(AlMg4.5MnZr) Ø 1.2mm | 30%He+70%Ar+0.015%N2
649 |  | G-G视图(D3) | 3mm 6005A-T6 | 15mm 6005A-T6 | FW | a4 | CP C2 | ISO 10042-C | CT3 | WPQR-TC-H12003 | G/TS-AL1-100-43060 | PB | 131(MIG-t) | 5087(AlMg4.5MnZr) Ø 1.2mm | 30%He+70%Ar+0.015%N2
650 |  | G-G视图(D4) | 3mm 6005A-T6 | 15mm 6005A-T6 | FW | a4 | CP C2 | ISO 10042-C | CT3 | WPQR-TC-H12003 | G/TS-AL1-100-43060 | PB | 131(MIG-t) | 5087(AlMg4.5MnZr) Ø 1.2mm | 30%He+70%Ar+0.015%N2
651 |  | G-G视图(D5) | 3mm 6005A-T6 | 15mm 6005A-T6 | FW | a4 | CP C2 | ISO 10042-C | CT3 | WPQR-TC-H12003 | G/TS-AL1-100-43060 | PB | 131(MIG-t) | 5087(AlMg4.5MnZr) Ø 1.2mm | 30%He+70%Ar+0.015%N2
652 |  | G-G视图(D5) | 3mm 6005A-T6 | 15mm 6005A-T6 | FW | a4 | CP C2 | ISO 10042-C | CT3 | WPQR-TC-H12003 | G/TS-AL1-100-43060 | PB | 131(MIG-t) | 5087(AlMg4.5MnZr) Ø 1.2mm | 30%He+70%Ar+0.015%N2
653 |  | G-G视图(C5) | 3mm 6005A-T6 | 15mm 6005A-T6 | FW | a4 | CP C2 | ISO 10042-C | CT3 | WPQR-TC-H12003 | G/TS-AL1-100-43060 | PB | 131(MIG-t) | 5087(AlMg4.5MnZr) Ø 1.2mm | 30%He+70%Ar+0.015%N2
654 |  | F1-F1视图(B15) | 4mm 5083-H111 | 3mm 6005A-T6 | FW | z4 | CP C2 | ISO 10042-C | CT3 | WPQR-TC-H20025 | G/TS-AL1-100-11049 | PB | 131(MIG-t) | 5087(AlMg4.5MnZr) Ø 1.2mm | 99.99%Ar
655 |  | F1-F1视图(B14) | 4mm 5083-H111 | 3mm 6005A-T6 | FW | a3 | CP C2 | ISO 10042-C | CT3 | WPQR-TC-H20025 | G/TS-AL1-100-11050 | PF | 131(MIG-t) | 5087(AlMg4.5MnZr) Ø 1.2mm | 99.99%Ar
656 |  | F1-F1视图(C15) | 10mm 6005A-T6 | 4mm 5083-H111 | FW | a3 | CP C2 | ISO 10042-C | CT3 | WPQR-TC-H20025 | G/TS-AL1-100-13068 | PB | 131(MIG-t) | 5087(AlMg4.5MnZr) Ø 1.2mm | 30%He+70%Ar+0.015%N2
657 |  | F1-F1视图(C16) | 4mm 5083-H111 | 3mm 6005A-T6 | FW | a3 | CP C2 | ISO 10042-C | CT3 | WPQR-TC-H13017 | G/TS-AL1-100-11057 | PB | 131(MIG-t) | 5087(AlMg4.5MnZr) Ø 1.2mm | 99.99%Ar
658 |  | I视图(E16) | 4mm 5083-H111 | 3mm 6005A-T6 | FW | z4 | CP C2 | ISO 10042-C | CT3 | WPQR-TC-H20025 | G/TS-AL1-100-41070 | PB | 131(MIG-t) | 5087(AlMg4.5MnZr) Ø 1.2mm | 99.99%Ar
659 |  | I视图(D17) | 4mm 5083-H111 | 3mm 6005A-T6 | FW | z4 | CP C2 | ISO 10042-C | CT3 | WPQR-TC-H20025 | G/TS-AL1-100-11049 | PB | 131(MIG-t) | 5087(AlMg4.5MnZr) Ø 1.2mm | 99.99%Ar
660 |  | I视图(F18) | 4mm 5083-H111 | 15mm 6005A-T6 | FW | a3 | CP C2 | ISO 10042-C | CT3 | WPQR-TC-H13017 | G/TS-AL1-100-13063 | PB | 131(MIG-t) | 5087(AlMg4.5MnZr) Ø 1.2mm | 30%He+70%Ar+0.015%N2
661 |  | I视图(F17) | 4mm 5083-H111 | 3mm 6005A-T6 | FW | z4 | CP C2 | ISO 10042-C | CT3 | WPQR-TC-H20025 | G/TS-AL1-100-11049 | PB | 131(MIG-t) | 5087(AlMg4.5MnZr) Ø 1.2mm | 99.99%Ar
662 |  | I视图(F16) | 4mm 5083-H111 | 3mm 6005A-T6 | FW | z4 | CP C2 | ISO 10042-C | CT3 | WPQR-TC-H20025 | G/TS-AL1-100-41070 | PB | 131(MIG-t) | 5087(AlMg4.5MnZr) Ø 1.2mm | 99.99%Ar
663 |  | XVIII视图(D2) | 12mm 6005A-T6 | 18mm 6005A-T6 | FW | a3 | CP C2 | ISO 10042-C | CT3 | WPQR-TC-H06030 | G/TS-AL1-100-13084 | PB | 131(MIG-t) | 5087(AlMg4.5MnZr) Ø 1.2mm | 30%He+70%Ar+0.015%N2
664 |  | XVIII视图(E3) | 4mm 6005A-T6 | 18mm 6005A-T6 | FW | a3 | CP C2 | ISO 10042-C | CT3 | WPQR-TC-H12013 | G/TS-AL1-100-43050 | PB | 131(MIG-t) | 5087(AlMg4.5MnZr) Ø 1.2mm | 30%He+70%Ar+0.015%N2
665 |  | XVIII视图(E2) | 12mm 6005A-T6 | 18mm 6005A-T6 | FW | a4 | CP C2 | ISO 10042-C | CT3 | WPQR-TC-H12004 | G/TS-AL1-100-13078 | PB PF | 131(MIG-t) | 5087(AlMg4.5MnZr) Ø 1.2mm | 30%He+70%Ar+0.015%N2
666 |  | XVIII视图(E1) | 10mm 6005A-T6 | 18mm 6005A-T6 | BW | 4HY | CP C2 | ISO 10042-C | CT3 | WPQR-TC-H06028 | G/TS-AL1-100-53006 | PA | 131(MIG-t) | 5087(AlMg4.5MnZr) Ø 1.2mm | 30%He+70%Ar+0.015%N2
667 |  | XIX视图(D4) | 4mm 6005A-T6 | 6mm 6005A-T6 | FW | a3 | CP C2 | ISO 10042-C | CT3 | WPQR-TC-H06027 | G/TS-AL1-100-11017 | PF | 131(MIG-t) | 5087(AlMg4.5MnZr) Ø 1.2mm | 99.99%Ar
668 |  | XIX视图(E4) | 4mm 6005A-T6 | 4mm 6005A-T6 | BW | 3HY | CP C2 | ISO 10042-C | CT3 | WPQR-TC-H06026 | G/TS-AL1-100-51002 | PF | 131(MIG-t) | 5087(AlMg4.5MnZr) Ø 1.2mm | 99.99%Ar
669 |  | XXIII视图(F4) | 8mm 5083-H111 | 3mm 6005A-T6 | FW | a3 | CP C2 | ISO 10042-C | CT3 | WPQR-TC-H13019 | G/TS-AL1-100-43046 | PB | 131(MIG-t) | 5087(AlMg4.5MnZr) Ø 1.2mm | 30%He+70%Ar+0.015%N2
670 |  | II视图(E6) | 10mm 6005A-T6 | 3mm 6005A-T6 | FW | a4 | CP C2 | ISO 10042-C | CT3 | WPQR-TC-H12012 | G/TS-AL1-100-43055 | PB | 131(MIG-t) | 5087(AlMg4.5MnZr) Ø 1.2mm | 30%He+70%Ar+0.015%N2
671 |  | III视图(E7) | 10mm 6005A-T6 | 3mm 6005A-T6 | FW | a4 | CP C2 | ISO 10042-C | CT3 | WPQR-TC-H12012 | G/TS-AL1-100-43055 | PB | 131(MIG-t) | 5087(AlMg4.5MnZr) Ø 1.2mm | 30%He+70%Ar+0.015%N2
672 |  | C-C视图(G5) | 3mm 5083-H111 | 3mm 6005A-T6 | FW | a3 | CP C2 | ISO 10042-C | CT3 | WPQR-TC-H06027 | G/TS-AL1-100-11023 | PB | 131(MIG-t) | 5087(AlMg4.5MnZr) Ø 1.2mm | 99.99%Ar
673 |  | C-C视图(H5) | 3mm 5083-H111 | 3mm 6005A-T6 | FW | a3 | CP C2 | ISO 10042-C | CT3 | WPQR-TC-H06027 | G/TS-AL1-100-11023 | PB | 131(MIG-t) | 5087(AlMg4.5MnZr) Ø 1.2mm | 99.99%Ar
674 |  | C-C视图(H6) | 12mm 5083-H111 | 5mm 6005A-T6 | FW | a3 | CP C2 | ISO 10042-C | CT3 | TC-Al-pWPS-23014 | G/TS-AL1-100-43062 | PB | 131(MIG-t) | 5087(AlMg4.5MnZr) Ø 1.2mm | 30%He+70%Ar+0.015%N2
675 |  | C-C视图(G7) | 3mm 6005A-T6 | 5mm 6005A-T6 | FW | a3 | CP C2 | ISO 10042-C | CT3 | WPQR-TC-H06027 | G/TS-AL1-100-41056 | PB | 131(MIG-t) | 5087(AlMg4.5MnZr) Ø 1.2mm | 99.99%Ar
676 |  | J-J视图(D9) | 12mm 6005A-T6 | 20mm 6005A-T6 | BW | 6HY | CP C2 | ISO 10042-C | CT3 | WPQR-TC-H12014 | G/TS-AL1-100-53051 | PA | 131(MIG-t) | 5087(AlMg4.5MnZr) Ø 1.2mm | 30%He+70%Ar+0.015%N2
677 |  | J-J视图(E10) | 3mm 6005A-T6 | 5mm 6005A-T6 | FW | a4/a4 | CP C2 | ISO 10042-C | CT3 | G/TS-AL1-100-11040 | G/TS-AL1-100-11040 | PB | 131(MIG-t) | 5087(AlMg4.5MnZr) Ø 1.2mm | 99.99%Ar
678 |  | H-H视图(D11) | 3mm 6005A-T6 | 4mm 6005A-T6 | FW | a3 | CP C2 | ISO 10042-C | CT3 | WPQR-TC-H06027 | G/TS-AL1-100-41043 | PB | 131(MIG-t) | 5087(AlMg4.5MnZr) Ø 1.2mm | 99.99%Ar
679 |  | H-H视图(D12) | 3mm 6005A-T6 | 4mm 6005A-T6 | FW | a3 | CP C2 | ISO 10042-C | CT3 | WPQR-TC-H06027 | G/TS-AL1-100-41043 | PB | 131(MIG-t) | 5087(AlMg4.5MnZr) Ø 1.2mm | 99.99%Ar
680 |  | XX视图(F10) | 3mm 6005A-T6 | 5mm 6005A-T6 | FW | a3 | CP C2 | ISO 10042-C | CT3 | WPQR-TC-H06027 | G/TS-AL1-100-41056 | PB | 131(MIG-t) | 5087(AlMg4.5MnZr) Ø 1.2mm | 99.99%Ar
681 |  | XX视图(F9) | 3mm 6005A-T6 | 5mm 6005A-T6 | FW | a3 | CP C2 | ISO 10042-C | CT3 | WPQR-TC-H06027 | G/TS-AL1-100-41056 | PB | 131(MIG-t) | 5087(AlMg4.5MnZr) Ø 1.2mm | 99.99%Ar
682 |  | XX视图(H8) | 12mm 5083-H111 | 3mm 6005A-T6 | FW | a3 | CP C2 | ISO 10042-C | CT3 | WPQR-TC-H12003 | G/TS-AL1-100-43061 | PB | 131(MIG-t) | 5087(AlMg4.5MnZr) Ø 1.2mm | 30%He+70%Ar+0.015%N2
683 |  | XX视图(F12) | 3mm 6005A-T6 | 5mm 6005A-T6 | FW | a3 | CP C2 | ISO 10042-C | CT3 | WPQR-TC-H06027 | G/TS-AL1-100-41056 | PB | 131(MIG-t) | 5087(AlMg4.5MnZr) Ø 1.2mm | 99.99%Ar
684 |  | XX视图(G12) | 18mm 6005A-T6 | 5mm 6005A-T6 | FW | a3 | CP C2 | ISO 10042-C | CT3 | WPQR-TC-H12013 | G/TS-AL1-100-43050 | PB | 131(MIG-t) | 5087(AlMg4.5MnZr) Ø 1.2mm | 30%He+70%Ar+0.015%N2
685 | 5车底架组成 CCD2035-13-00-0000-05-H4 （设计图），3/5 | 主视图(B15) | 13mm 5083-H111 | 3mm 6005A-T6 | FW | a3 | CP C2 | ISO 10042-C | CT3 | WPQR-TC-H16028 | G/TS-AL2-100-13024 | PB | 141(TIG-m) | 5087(AlMg4.5MnZr) Ø 3.2mm | 30%He+70%Ar+0.015%N2
686 |  | 后视图(F15) | 3.4mm 5083-H111 | 3mm 6005A-T6 | FW | a3 | CP C2 | ISO 10042-C | CT3 | WPQR-TC-H06027 | G/TS-AL1-100-11023 | PB | 131(MIG-t) | 5087(AlMg4.5MnZr) Ø 1.2mm | 99.99%Ar
687 | 5车底架组成 CCD2035-13-00-0000-05-H4 （设计图），4/5 | XV视图(A6) | 10mm 5083-H111 | 3mm 6005A-T6 | FW | a3 | CP C2 | ISO 10042-C | CT3 | WPQR-TC-H12003 | G/TS-AL1-100-43027 | PB | 131(MIG-t) | 5087(AlMg4.5MnZr) Ø 1.2mm | 30%He+70%Ar+0.015%N2
688 |  | XV视图(B7) | 10mm 5083-H111 | 3mm 6005A-T6 | FW | a3 | CP C2 | ISO 10042-C | CT3 | WPQR-TC-H12003 | G/TS-AL1-100-43027 | PB | 131(MIG-t) | 5087(AlMg4.5MnZr) Ø 1.2mm | 30%He+70%Ar+0.015%N2
689 |  | XVI视图(B10) | 6mm 5083-H111 | 3mm 6005A-T6 | FW | a3 | CP C2 | ISO 10042-C | CT3 | WPQR-TC-H20025 | G/TS-AL1-100-41061 | PB | 131(MIG-t) | 5087(AlMg4.5MnZr) Ø 1.2mm | 99.99%Ar
690 |  | XVI视图(C9) | 6mm 5083-H111 | 3mm 6005A-T6 | FW | a3 | CP C2 | ISO 10042-C | CT3 | WPQR-TC-H20025 | G/TS-AL1-100-41061 | PB | 131(MIG-t) | 5087(AlMg4.5MnZr) Ø 1.2mm | 99.99%Ar
691 |  | XVI视图(C10) | 5mm 5083-H111 | 3mm 6005A-T6 | FW | a3 | CP C2 | ISO 10042-C | CT3 | WPQR-TC-H20025 | G/TS-AL1-100-41019 | PB | 131(MIG-t) | 5087(AlMg4.5MnZr) Ø 1.2mm | 99.99%Ar
692 |  | XVI视图(D10) | 5mm 5083-H111 | 7mm 6005A-T6 | FW | a3 | CP C2 | ISO 10042-C | CT3 | WPQR-TC-H20025 | G/TS-AL1-100-41069 | PB | 131(MIG-t) | 5087(AlMg4.5MnZr) Ø 1.2mm | 99.99%Ar
693 |  | XVII视图(B12) | 6mm 5083-H111 | 3mm 6005A-T6 | FW | a3 | CP C2 | ISO 10042-C | CT3 | WPQR-TC-H20025 | G/TS-AL1-100-41061 | PB | 131(MIG-t) | 5087(AlMg4.5MnZr) Ø 1.2mm | 99.99%Ar
694 |  | XVII视图(C14) | 6mm 5083-H111 | 3mm 6005A-T6 | FW | a3 | CP C2 | ISO 10042-C | CT3 | WPQR-TC-H20025 | G/TS-AL1-100-41061 | PB | 131(MIG-t) | 5087(AlMg4.5MnZr) Ø 1.2mm | 99.99%Ar
695 |  | XVII视图(B14) | 5mm 5083-H111 | 7mm 6005A-T6 | FW | a3 | CP C2 | ISO 10042-C | CT3 | WPQR-TC-H20025 | G/TS-AL1-100-41069 | PB | 131(MIG-t) | 5087(AlMg4.5MnZr) Ø 1.2mm | 99.99%Ar
696 |  | XVII视图(B14) | 5mm 5083-H111 | 3mm 6005A-T6 | FW | a3 | CP C2 | ISO 10042-C | CT3 | WPQR-TC-H20025 | G/TS-AL1-100-41019 | PB | 131(MIG-t) | 5087(AlMg4.5MnZr) Ø 1.2mm | 99.99%Ar
697 |  | VIII视图(B16) | 3.4mm 5083-H111 | 3mm 6005A-T6 | FW | a3 | CP C2 | ISO 10042-C | CT3 | WPQR-TC-H06027 | G/TS-AL1-100-11023 | PB | 131(MIG-t) | 5087(AlMg4.5MnZr) Ø 1.2mm | 99.99%Ar
698 |  | VIII视图(B17) | 5mm 6005A-T6 | 3mm 6005A-T6 | FW | a3 | CP C2 | ISO 10042-C | CT3 | WPQR-TC-H06027 | G/TS-AL1-100-41056 | PB | 131(MIG-t) | 5087(AlMg4.5MnZr) Ø 1.2mm | 99.99%Ar
699 |  | XIII视图(E3) | 5mm 6005A-T6 | 3mm 6005A-T6 | FW | a3 | CP C2 | ISO 10042-C | CT3 | WPQR-TC-H06027 | G/TS-AL1-100-41056 | PB | 131(MIG-t) | 5087(AlMg4.5MnZr) Ø 1.2mm | 99.99%Ar
700 |  | R-R视图(E6) | 5mm 6005A-T6 | 3mm 6005A-T6 | FW | a3 | CP C2 | ISO 10042-C | CT3 | WPQR-TC-H06027 | G/TS-AL1-100-41056 | PB | 131(MIG-t) | 5087(AlMg4.5MnZr) Ø 1.2mm | 99.99%Ar
701 |  | R-R视图(F6) | 5mm 6005A-T6 | 3mm 6005A-T6 | FW | a3 | CP C2 | ISO 10042-C | CT3 | WPQR-TC-H06027 | G/TS-AL1-100-41056 | PB | 131(MIG-t) | 5087(AlMg4.5MnZr) Ø 1.2mm | 99.99%Ar
702 |  | R-R视图(G6) | 5mm 6005A-T6 | 3mm 6005A-T6 | FW | a3 | CP C2 | ISO 10042-C | CT3 | WPQR-TC-H06027 | G/TS-AL1-100-41056 | PB | 131(MIG-t) | 5087(AlMg4.5MnZr) Ø 1.2mm | 99.99%Ar
703 |  | T-T视图(E8) | 5mm 6005A-T6 | 3mm 6005A-T6 | FW | a3 | CP C2 | ISO 10042-C | CT3 | WPQR-TC-H06027 | G/TS-AL1-100-41056 | PB | 131(MIG-t) | 5087(AlMg4.5MnZr) Ø 1.2mm | 99.99%Ar
704 |  | T-T视图(F8) | 5mm 6005A-T6 | 3mm 6005A-T6 | FW | a3 | CP C2 | ISO 10042-C | CT3 | WPQR-TC-H06027 | G/TS-AL1-100-41056 | PB | 131(MIG-t) | 5087(AlMg4.5MnZr) Ø 1.2mm | 99.99%Ar
705 |  | T-T视图(G8) | 5mm 6005A-T6 | 3mm 6005A-T6 | FW | a3 | CP C2 | ISO 10042-C | CT3 | WPQR-TC-H06027 | G/TS-AL1-100-41056 | PB | 131(MIG-t) | 5087(AlMg4.5MnZr) Ø 1.2mm | 99.99%Ar
706 |  | V视图(E12) | 5mm 6005A-T6 | 3mm 6005A-T6 | FW | a3 | CP C2 | ISO 10042-C | CT3 | WPQR-TC-H06027 | G/TS-AL1-100-41056 | PB | 131(MIG-t) | 5087(AlMg4.5MnZr) Ø 1.2mm | 99.99%Ar
707 |  | XXIV视图(G14) | 5mm 6005A-T6 | 3mm 6005A-T6 | FW | a3 | CP C2 | ISO 10042-C | CT3 | WPQR-TC-H06027 | G/TS-AL1-100-41056 | PB | 131(MIG-t) | 5087(AlMg4.5MnZr) Ø 1.2mm | 99.99%Ar
708 |  | XII视图(E14) | 5mm 6005A-T6 | 15mm 6005A-T6 | FW | a3 | CP C2 | ISO 10042-C | CT3 | WPQR-TC-H12012 | G/TS-AL1-100-43063 | PB | 131(MIG-t) | 5087(AlMg4.5MnZr) Ø 1.2mm | 30%He+70%Ar+0.015%N2
709 |  | XII视图(E15) | 5mm 6005A-T6 | 15mm 6005A-T6 | FW | a3 | CP C2 | ISO 10042-C | CT3 | WPQR-TC-H12012 | G/TS-AL1-100-43063 | PB | 131(MIG-t) | 5087(AlMg4.5MnZr) Ø 1.2mm | 30%He+70%Ar+0.015%N2
710 |  | XII视图(D15) | 5mm 6005A-T6 | 15mm 6005A-T6 | FW | a3 | CP C2 | ISO 10042-C | CT3 | WPQR-TC-H12012 | G/TS-AL1-100-43063 | PB | 131(MIG-t) | 5087(AlMg4.5MnZr) Ø 1.2mm | 30%He+70%Ar+0.015%N2
711 |  | XII视图(E16) | 5mm 6005A-T6 | 15mm 6005A-T6 | FW | a3 | CP C2 | ISO 10042-C | CT3 | WPQR-TC-H12012 | G/TS-AL1-100-43063 | PB | 131(MIG-t) | 5087(AlMg4.5MnZr) Ø 1.2mm | 30%He+70%Ar+0.015%N2
712 |  | XII视图(F16) | 5mm 6005A-T6 | 15mm 6005A-T6 | FW | a3 | CP C2 | ISO 10042-C | CT3 | WPQR-TC-H12012 | G/TS-AL1-100-43063 | PB | 131(MIG-t) | 5087(AlMg4.5MnZr) Ø 1.2mm | 30%He+70%Ar+0.015%N2
713 | 5车底架组成 CCD2035-13-00-0000-05-H4 （设计图），5/5 | I视图(C6) | 5mm 6005A-T6 | 18mm 6005A-T6 | FW | a3 | CP C2 | ISO 10042-C | CT3 | WPQR-TC-H12013 | G/TS-AL1-100-43050 | PB | 131(MIG-t) | 5087(AlMg4.5MnZr) Ø 1.2mm | 30%He+70%Ar+0.015%N2
714 |  | I视图(C8) | 5mm 6005A-T6 | 18mm 6005A-T6 | FW | a3 | CP C2 | ISO 10042-C | CT3 | WPQR-TC-H12013 | G/TS-AL1-100-43050 | PB | 131(MIG-t) | 5087(AlMg4.5MnZr) Ø 1.2mm | 30%He+70%Ar+0.015%N2
715 |  | I视图(C11) | 5mm 6005A-T6 | 18mm 6005A-T6 | FW | a3 | CP C2 | ISO 10042-C | CT3 | WPQR-TC-H12013 | G/TS-AL1-100-43050 | PB | 131(MIG-t) | 5087(AlMg4.5MnZr) Ø 1.2mm | 30%He+70%Ar+0.015%N2
716 |  | XXX视图(B17) | 10mm 5083-H111 | 3mm 6005A-T6 | FW | a3 | CP C2 | ISO 10042-C | CT3 | WPQR-TC-H12003 | G/TS-AL1-100-43027 | PB | 131(MIG-t) | 5087(AlMg4.5MnZr) Ø 1.2mm | 30%He+70%Ar+0.015%N2
717 |  | M-M视图(E3) | 6mm 5083-H111 | 8mm 6005A-T6 | FW | a3 | CP C2 | ISO 10042-C | CT3 | WPQR-TC-H13019 | G/TS-AL1-100-13075 | PB PF | 131(MIG-t) | 5087(AlMg4.5MnZr) Ø 1.2mm | 30%He+70%Ar+0.015%N2
718 |  | M-M视图(E5) | 6mm 5083-H111 | 8mm 6005A-T6 | FW | a3 | CP C2 | ISO 10042-C | CT3 | WPQR-TC-H13019 | G/TS-AL1-100-13075 | PB PF | 131(MIG-t) | 5087(AlMg4.5MnZr) Ø 1.2mm | 30%He+70%Ar+0.015%N2
719 |  | A1-A1视图(E7) | 13mm 5083-H111 | 18mm 6005A-T6 | FW | a3 | CP C2 | ISO 10042-C | CT3 | WPQR-TC-H16028 | G/TS-AL2-100-13019 | PB PF | 141(TIG-m) | 5087(AlMg4.5MnZr) Ø 3.2mm | 30%He+70%Ar+0.015%N2
720 |  | X视图(E17) | 10mm 5083-H111 | 3mm 6005A-T6 | FW | a3 | CP C2 | ISO 10042-C | CT3 | WPQR-TC-H12003 | G/TS-AL1-100-43027 | PB | 131(MIG-t) | 5087(AlMg4.5MnZr) Ø 1.2mm | 30%He+70%Ar+0.015%N2
721 |  | IX视图(A15) | 20mm 5083-H111 | 3mm 6005A-T6 | FW | a3 | CP C2 | ISO 10042-C | CT3 | WPQR-TC-H12003 | G/TS-AL1-100-43057 | PB | 131(MIG-t) | 5087(AlMg4.5MnZr) Ø 1.2mm | 30%He+70%Ar+0.015%N2
722 |  | E-E视图(E14) | 8mm 5083-H111 | 7mm 6005A-T6 | FW | a4 | CP C2 | ISO 10042-C | CT3 | TC-Al-pWPS-23014 WPQR-TC-H12012 | G/TS-AL1-100-43058 G/TS-AL1-100-43044 | PB PF | 131(MIG-t) | 5087(AlMg4.5MnZr) Ø 1.2mm | 30%He+70%Ar+0.015%N2
723 |  | XXVII视图(E16) | 5mm 6005A-T6 | 3mm 6005A-T6 | FW | a3 | CP C2 | ISO 10042-C | CT3 | WPQR-TC-H06027 | G/TS-AL1-100-41056 | PB | 131(MIG-t) | 5087(AlMg4.5MnZr) Ø 1.2mm | 99.99%Ar
724 |  | XXVIII视图(F15) | 5mm 6005A-T6 | 3mm 6005A-T6 | FW | a3 | CP C2 | ISO 10042-C | CT3 | WPQR-TC-H06027 | G/TS-AL1-100-41056 | PB | 131(MIG-t) | 5087(AlMg4.5MnZr) Ø 1.2mm | 99.99%Ar
725 |  | XXIX视图(F17) | 5mm 6005A-T6 | 3mm 6005A-T6 | FW | a3 | CP C2 | ISO 10042-C | CT3 | WPQR-TC-H06027 | G/TS-AL1-100-41056 | PB | 131(MIG-t) | 5087(AlMg4.5MnZr) Ø 1.2mm | 99.99%Ar
726 |  | B-B视图(E2) | 3mm 5083-H111 | 3mm 6005A-T6 | FW | a3 | CP C2 | ISO 10042-C | CT3 | WPQR-TC-H06027 | G/TS-AL1-100-11023 | PB | 131(MIG-t) | 5087(AlMg4.5MnZr) Ø 1.2mm | 99.99%Ar
727 |  | B-B视图(F2) | 3mm 5083-H111 | 3mm 6005A-T6 | FW | a3 | CP C2 | ISO 10042-C | CT3 | WPQR-TC-H06027 | G/TS-AL1-100-11023 | PB | 131(MIG-t) | 5087(AlMg4.5MnZr) Ø 1.2mm | 99.99%Ar
728 |  | VII视图(F8) | 5mm 6005A-T6 | 3mm 6005A-T6 | FW | a3 | CP C2 | ISO 10042-C | CT3 | WPQR-TC-H06027 | G/TS-AL1-100-41056 | PB | 131(MIG-t) | 5087(AlMg4.5MnZr) Ø 1.2mm | 99.99%Ar
729 |  | VI视图(F9) | 5mm 6005A-T6 | 15mm 6005A-T6 | FW | a3 | CP C2 | ISO 10042-C | CT3 | WPQR-TC-H12012 | G/TS-AL1-100-43063 | PB | 131(MIG-t) | 5087(AlMg4.5MnZr) Ø 1.2mm | 30%He+70%Ar+0.015%N2
730 | 5车地板组成 CCD2035-13-01-0000-05-B （设计图），1/1 | I视图(G2) | 4mm 6005A-T6 | 7mm 6005A-T6 | BW | 3HY | CP C2 | ISO 10042-C | CT3 | WPQR-TC-H13018 | G/TS-AL1-100-51061 | PA | 131(MIG-t) | 5087(AlMg4.5MnZr) Ø 1.2mm | 99.99%Ar
731 |  | I视图(G3) | 8mm 5083-H111 | 7mm 6005A-T6 | BW | 5HY | CP C2 | ISO 10042-C | CT3 | WPQR-TC-H13013 | G/TS-AL1-100-53040 | PA PC | 131(MIG-t) | 5087(AlMg4.5MnZr) Ø 1.2mm | 30%He+70%Ar+0.015%N2
732 |  | I视图(G3) | 8mm 5083-H111 | 8mm 6005A-T6 | BW | 8V | CP C2 | ISO 10042-C | CT3 | WPQR-TC-H13020 | G/TS-AL1-100-23099 | PA | 131(MIG-t) | 5087(AlMg4.5MnZr) Ø 1.2mm | 30%He+70%Ar+0.015%N2
733 |  | I视图(G3) | 8mm 5083-H111 | 7mm 6005A-T6 | FW | a3 | CP C2 | ISO 10042-C | CT3 | TC-Al-pWPS-23014 | G/TS-AL1-100-43058 | PB | 131(MIG-t) | 5087(AlMg4.5MnZr) Ø 1.2mm | 30%He+70%Ar+0.015%N2
734 |  | A-A视图(F5) | 4mm 5083-H111 | 3mm 6005A-T6 | FW | a3 | CP C2 | ISO 10042-C | CT3 | WPQR-TC-H13017 | G/TS-AL1-100-11057 | PB | 131(MIG-t) | 5087(AlMg4.5MnZr) Ø 1.2mm | 99.99%Ar
735 |  | A-A视图(F5) | 3mm 6005A-T6 | 4mm 6005A-T6 | BW | 3V | CP C2 | ISO 10042-C | CT3 | WPQR-TC-H06026 | G/TS-AL1-100-21008 | PA | 131(MIG-t) | 5087(AlMg4.5MnZr) Ø 1.2mm | 99.99%Ar
736 |  | A-A视图(G5) | 3mm 6005A-T6 | 4mm 6005A-T6 | BW | 3V | CP C2 | ISO 10042-C | CT3 | WPQR-TC-H06026 | G/TS-AL1-100-21008 | PA | 131(MIG-t) | 5087(AlMg4.5MnZr) Ø 1.2mm | 99.99%Ar
737 |  | A-A视图(G5) | 3mm 6005A-T6 | 4mm 5083-H111 | FW | a3 | CP C2 | ISO 10042-C | CT3 | WPQR-TC-H13017 | G/TS-AL1-100-11057 | PB | 131(MIG-t) | 5087(AlMg4.5MnZr) Ø 1.2mm | 99.99%Ar
738 |  | B视图(F8) | 8mm 5083-H111 | 7mm 6005A-T6 | BW | 8HV | CP C2 | ISO 10042-C | CT3 | WPQR-TC-H13020 | G/TS-AL1-100-33075 | PC | 131(MIG-t) | 5087(AlMg4.5MnZr) Ø 1.2mm | 30%He+70%Ar+0.015%N2
739 |  | B视图(G8) | 8mm 5083-H111 | 5mm 6005A-T6 | BW | 3HY | CP C2 | ISO 10042-C | CT3 | WPQR-TC-H13020 | G/TS-AL1-100-53041 | PF | 131(MIG-t) | 5087(AlMg4.5MnZr) Ø 1.2mm | 30%He+70%Ar+0.015%N2
740 |  | II视图(G14) | 8mm 5083-H111 | 5mm 6005A-T6 | BW | 3HY | CP C2 | ISO 10042-C | CT3 | WPQR-TC-H13020 | G/TS-AL1-100-53041 | PF | 131(MIG-t) | 5087(AlMg4.5MnZr) Ø 1.2mm | 30%He+70%Ar+0.015%N2